## 邳州分公司
收料登记表填报 日期 2018 年 10月 09日 填表人 ：李凤
单位：江苏大力神管桩有限公司
序号 | 到厂时间 | 送料人相关信息 |  |  |  |  | 物品相关信息（参数指标等） | [11 empty] | 结算信息 |  |  | 检验员 | 过磅员 | 备注
| 时 分 | 车号 | 车主姓名 （客户） | 司机姓名 | 司机手机号 | 所属车队 | 入库单号 | 品名 | 规格 | 毛重t | 皮重t | 净重t | 含水率% | 含泥量% | 细度模数 | 级配区/颗粒级配 | 压碎值% | 扣杂质t | 结算重量 | 单价/元 | 金额/元
1 | 2:17 | 鲁Q933BU | 丁宝利 | 李忠海 | 15969736500 | 丁宝利 | WIN0048065 | 石子 | 1-2# | 66.44 | 17.36 | 49.08 |  |  |  | 含较多碎石 | 8 | 2.08 | 47 | 109 | 5123 | 陈金芳 | 杜娥娥
2 | 2:18 | 鲁Q905BU | 丁宝利 | 吴少帅 | 15853859856 | 丁宝利 | WIN0048065 | 石子 | 1-2# | 66.42 | 17.3 | 49.12 |  |  |  | 含较多碎石 | 8 | 2.02 | 47.1 | 109 | 5133.9 | 陈金芳 | 杜娥娥
3 | 3:55 | 鲁Q932BR | 丁宝利 | 刘宗广 | 15092868388 | 丁宝利 | WIN0048065 | 石子 | 1-2# | 60.88 | 17.22 | 43.66 |  |  |  | 含较多碎石 | 8 | 2.06 | 41.6 | 109 | 4534.4 | 陈金芳 | 杜娥娥
4 | 3:57 | 鲁Q221CK | 宋东生 | 宋元服 | 18263914988 | 丁宝利 | WIN0048065 | 石子 | 1-2# | 60.78 | 17.78 | 43 |  |  |  | 含较多碎石 | 8 | 2 | 41 | 109 | 4469 | 陈金芳 | 杜娥娥
5 | 4:28 | 鲁Q973BR | 丁宝利 | 董西刚 | 18653994218 | 丁宝利 | WIN0048065 | 石子 | 1-2# | 61.36 | 17.46 | 43.9 |  |  |  | 含较多碎石 | 8 | 2 | 41.9 | 109 | 4567.1 | 陈金芳 | 杜娥娥
6 | 9:11 | 鲁QV8991 | 孙立 | 韩洪吉 | 15195483119 | 李海洋 | WIN0048066 | 石子 | 1-2# | 81.64 | 23.28 | 58.36 |  |  |  | 良好 | 7 | 0.56 | 57.8 | 109 | 6300.2 | 陈金芳 | 杜娥娥
7 | 10:58 | 鲁QV7771 | 孙立 | 许瑞丰 | 13685158978 | 李海洋 | WIN0048066 | 石子 | 1-2# | 78.22 | 23.22 | 55 |  |  |  | 良好 | 7 | 0.5 | 54.5 | 109 | 5940.5 | 陈金芳 | 杜娥娥
8 | 11:51 | 鲁QV8018 | 孙立 | 杜祥波 | 15162009688 | 李海洋 | WIN0048066 | 石子 | 1-2# | 77.82 | 23.24 | 54.58 |  |  |  | 良好 | 7 | 0.58 | 54 | 109 | 5886 | 陈金芳 | 杜娥娥
9 | 12:59 | 鲁QV8954 | 孙立 | 刘磊 | 13952109345 | 李海洋 | WIN0048066 | 石子 | 1-2# | 80.9 | 22.06 | 58.84 |  |  |  | 良好 | 7 | 0.54 | 58.3 | 109 | 6354.7 | 陈金芳 | 杜娥娥
10 | 13:02 | 鲁QV8991 | 孙立 | 韩洪吉 | 15195483119 | 李海洋 | WIN0048066 | 石子 | 1-2# | 80.84 | 23 | 57.84 |  |  |  | 良好 | 7 | 0.54 | 57.3 | 109 | 6245.7 | 陈金芳 | 杜娥娥
11 | 13:17 | 鲁Q568AN | 李耀 | 李耀 | 15190704456 | 李海洋 | WIN0048066 | 石子 | 1-2# | 62.72 | 16.66 | 46.06 |  |  |  | 良好 | 7 | 0.36 | 45.7 | 109 | 4981.3 | 陈金芳 | 杜娥娥
12 | 13:20 | 鲁QV9022 | 孙立 | 谭海洋 | 18762209692 | 李海洋 | WIN0048066 | 石子 | 1-2# | 79.42 | 20.44 | 58.98 |  |  |  | 良好 | 7 | 0.58 | 58.4 | 109 | 6365.6 | 陈金芳 | 杜娥娥
13 | 13:24 | 鲁Q559BC | 张西发 | 邹伟 | 18751671566 | 李海洋 | WIN0048066 | 石子 | 1-2# | 64.1 | 17.16 | 46.94 |  |  |  | 良好 | 7 | 0.34 | 46.6 | 109 | 5079.4 | 陈金芳 | 杜娥娥
14 | 13:33 | 鲁Q187BP | 戴春雨 | 刘振华 | 15852066871 | 李海洋 | WIN0048066 | 石子 | 1-2# | 72.68 | 17.62 | 55.06 |  |  |  | 良好 | 7 | 0.56 | 54.5 | 109 | 5940.5 | 陈金芳 | 杜娥娥
15 | 13:37 | 苏C1T507 | 韩红 | 刘兆成 | 15252217808 | 李海洋 | WIN0048066 | 石子 | 1-2# | 69.76 | 20.74 | 49.02 |  |  |  | 良好 | 7 | 0.52 | 48.5 | 109 | 5286.5 | 陈金芳 | 杜娥娥
16 | 13:40 | 鲁Q836BG | 戴春雨 | 吴铁成 | 15852123444 | 李海洋 | WIN0048066 | 石子 | 1-2# | 62.32 | 18.32 | 44 |  |  |  | 良好 | 7 | 0.5 | 43.5 | 109 | 4741.5 | 陈金芳 | 杜娥娥
17 | 15:21 | 鲁QV7771 | 孙立 | 许瑞丰 | 13685158978 | 李海洋 | WIN0048066 | 石子 | 1-2# | 81.14 | 23.2 | 57.94 |  |  |  | 良好 | 7 | 0.54 | 57.4 | 109 | 6256.6 | 陈金芳 | 杜娥娥
18 | 16:26 | 鲁QV8018 | 孙立 | 杜祥波 | 15162009688 | 李海洋 | WIN0048066 | 石子 | 1-2# | 78.86 | 23.08 | 55.78 |  |  |  | 良好 | 7 | 0.58 | 55.2 | 109 | 6016.8 | 陈金芳 | 杜娥娥
19 | 17:26 | 鲁QV8991 | 孙立 | 韩洪吉 | 15195483119 | 李海洋 | WIN0048066 | 石子 | 1-2# | 80.3 | 23.32 | 56.98 |  |  |  | 良好 | 7 | 0.58 | 56.4 | 109 | 6147.6 | 王瑶瑶 | 杜娥娥
20 | 17:30 | 鲁QV9022 | 孙立 | 谭海洋 | 18762209692 | 李海洋 | WIN0048066 | 石子 | 1-2# | 81.18 | 20.42 | 60.76 |  |  |  | 良好 | 7 | 0.56 | 60.2 | 109 | 6561.8 | 王瑶瑶 | 杜娥娥
21 | 17:39 | 鲁QV8954 | 孙立 | 刘磊 | 13952109345 | 李海洋 | WIN0048066 | 石子 | 1-2# | 79.64 | 22.46 | 57.18 |  |  |  | 含较多碎石 | 7 | 2.08 | 55.1 | 109 | 6005.9 | 王瑶瑶 | 杜娥娥
22 | 17:41 | 鲁Q568AN | 李耀 | 李耀 | 15190704456 | 李海洋 | WIN0048066 | 石子 | 1-2# | 63.06 | 16.62 | 46.44 |  |  |  | 含较多碎石、含页岩 | 7 | 3.04 | 43.4 | 109 | 4730.6 | 王瑶瑶 | 杜娥娥
23 | 19:31 | 鲁QV7771 | 孙立 | 许瑞丰 | 13685158978 | 李海洋 | WIN0048066 | 石子 | 1-2# | 80.5 | 23.5 | 57 |  |  |  | 良好 | 7 | 0.5 | 56.5 | 109 | 6158.5 | 王瑶瑶 | 杜娥娥
24 | 20:10 | 鲁Q973BR | 丁宝利 | 董西刚 | 18653994218 | 丁宝利 | WIN0048065 | 石子 | 1-2# | 48.32 | 17.42 | 30.9 |  |  |  | 良好 | 7 | 0.5 | 30.4 | 109 | 3313.6 | 王瑶瑶 | 杜娥娥
25 | 20:29 | 鲁Q986CK | 李保国 | 李保国 | 15666192666 | 丁宝利 | WIN0048065 | 石子 | 1-2# | 59.88 | 16.74 | 43.14 |  |  |  | 良好 | 7 | 0.54 | 42.6 | 109 | 4643.4 | 王瑶瑶 | 杜娥娥
26 | 20:34 | 鲁Q665CU | 李保国 | 王健文 | 13853938138 | 丁宝利 | WIN0048065 | 石子 | 1-2# | 58.92 | 16.84 | 42.08 |  |  |  | 良好 | 7 | 0.58 | 41.5 | 109 | 4523.5 | 王瑶瑶 | 杜娥娥
27 | 20:41 | 鲁Q932BR | 丁宝利 | 陈宝 | 15269919183 | 丁宝利 | WIN0048065 | 石子 | 1-2# | 54.82 | 17.22 | 37.6 |  |  |  | 良好 | 7 | 0.5 | 37.1 | 109 | 4043.9 | 王瑶瑶 | 杜娥娥 | 泉头石子
28 | 20:43 | 鲁Q905BU | 丁宝利 | 尚艳涛 | 15092985676 | 丁宝利 | WIN0048065 | 石子 | 1-2# | 52.52 | 17.3 | 35.22 |  |  |  | 良好 | 7 | 0.52 | 34.7 | 109 | 3782.3 | 王瑶瑶 | 杜娥娥 | 泉头石子
29 | 21:04 | 鲁Q933BU | 丁宝利 | 王学刚 | 13854931002 | 丁宝利 | WIN0048065 | 石子 | 1-2# | 53 | 17.3 | 35.7 |  |  |  | 良好 | 7 | 0.5 | 35.2 | 109 | 3836.8 | 王瑶瑶 | 杜娥娥 | 泉头石子
30 | 21:12 | 鲁Q221CK | 宋栋梁 | 李亮 | 13355010691 | 丁宝利 | WIN0048065 | 石子 | 1-2# | 53.24 | 17.7 | 35.54 |  |  |  | 良好 | 7 | 0.54 | 35 | 109 | 3815 | 王瑶瑶 | 杜娥娥 | 泉头石子
31 | 21:35 | 鲁QV8018 | 孙立 | 杜祥波 | 15162009688 | 李海洋 | WIN0048066 | 石子 | 1-2# | 81.56 | 23.1 | 58.46 |  |  |  | 良好 | 7 | 0.56 | 57.9 | 109 | 6311.1 | 王瑶瑶 | 杜娥娥
32 | 22:34 | 鲁Q522BG | 戴春雨 | 郑嘉雷 | 15862121767 | 李海洋 | WIN0048066 | 石子 | 1-2# | 68.66 | 19.98 | 48.68 |  |  |  | 含较多碎石 | 7 | 2.08 | 46.6 | 109 | 5079.4 | 王瑶瑶 | 杜娥娥
33 | 23:27 | 鲁QV7771 | 孙立 | 许瑞丰 | 13685158978 | 李海洋 | WIN0048066 | 石子 | 1-2# | 80.54 | 23.44 | 57.1 |  |  |  | 良好 | 7 | 0.5 | 56.6 | 109 | 6169.4 | 王瑶瑶 | 杜娥娥
| 合计 | [8 empty] | 2282.44 | 652.5 | 1629.94 | [5 empty] | 30.44 | 1599.5 |  | 174345.5
备注：退货也登记，在备注中注明不合格退货，所有重量和单价.金额均以0标记

## 巨野分公司
收料登记表填报 日期 2018年 10 月 09 日 填表人 ：吴艳苓
单位：江苏大力神管桩有限公司巨野分公司
序号 | 到厂时间 | 送料人相关信息 |  |  |  |  | 物品相关信息（参数指标等） | [11 empty] | 结算信息 |  |  | 检验员 | 过磅员 | 备注
| 时 分 | 车号 | 车主姓名 | 司机姓名 | 司机手机号 | 所属车队 | 入库单号 | 品名 | 规格 | 毛重 | 皮重 | 净重 | 含水率% | 含泥量% | 细度模数 | 级配区 | 压碎值 | 扣杂质t | 结算重量 | 单价 | 金额
1 | 6.17 | 鲁HR3606 | 李业举 | 杜昌慈 | 15053798399 | 成武金利宏 | 9458 | 矿粉 |  | 70.15 | 17.18 | 52.97 | [5 empty] | 0.3% | 52.8 | 390 | 20592 | 冯海英 | 聂恒光
2 | 12.53 | 鲁RJ1282 | 王彦钦 | 徐龙福 | 17753053016 | 巨野中联 | 9459 | 水泥 | PO42.5 | 97.7 | 27.35 | 70.35 | [5 empty] | 0.3% | 70.1 | 495 | 34699.5 | 冯海英 | 聂恒光
[12 empty] | 0 | [8 empty] | 0
[12 empty] | 0 | [8 empty] | 0
[12 empty] | 0 | [8 empty] | 0
[12 empty] | 0 | [8 empty] | 0
[12 empty] | 0 | [8 empty] | 0
[12 empty] | 0 | [8 empty] | 0
[12 empty] | 0 | [8 empty] | 0
[12 empty] | 0 | [8 empty] | 0
[12 empty] | 0 | [8 empty] | 0
[12 empty] | 0 | [8 empty] | 0
[12 empty] | 0 | [8 empty] | 0
[8 empty] | 石子 | 1--2 |  |  | 0 | [8 empty] | 0 | 冯海英 | 聂恒光
[12 empty] | 0 | [8 empty] | 0 | 冯海英 | 聂恒光
[12 empty] | 0 | [8 empty] | 0 | 冯海英 | 聂恒光
[12 empty] | 0 | [8 empty] | 0 | 冯海英 | 聂恒光
[12 empty] | 0 | [8 empty] | 0
[12 empty] | 0 | [8 empty] | 0
[12 empty] | 0 | [8 empty] | 0
[12 empty] | 0 | [8 empty] | 0
[12 empty] | 0 | [8 empty] | 0
[12 empty] | 0 | [8 empty] | 0
[12 empty] | 0 | [8 empty] | 0
[12 empty] | 0 | [8 empty] | 0
[12 empty] | 0 | [8 empty] | 0
[12 empty] | 0 | [8 empty] | 0
[12 empty] | 0 | [8 empty] | 0 | 冯海英 | 聂恒光
[12 empty] | 0 | [8 empty] | 0 | 冯海英 | 聂恒光
[12 empty] | 0 | [8 empty] | 0 | 冯海英 | 聂恒光
[12 empty] | 0 | [8 empty] | 0 | 冯海英 | 聂恒光
[12 empty] | 0 | [8 empty] | 0 | 冯海英 | 聂恒光
[12 empty] | 0 | [8 empty] | 0 | 冯海英 | 聂恒光
[12 empty] | 0 | [8 empty] | 0 | 冯海英 | 聂恒光
[12 empty] | 0 | [8 empty] | 0 | 冯海英 | 聂恒光
[12 empty] | 0 | [8 empty] | 0 | 冯海英 | 聂恒光
[12 empty] | 0 | [8 empty] | 0 | 冯海英 | 聂恒光
[12 empty] | 0 | [8 empty] | 0 | 冯海英 | 聂恒光
[12 empty] | 0 | [8 empty] | 0 | 冯海英 | 聂恒光
[12 empty] | 0 | [8 empty] | 0 | 冯海英 | 聂恒光
[12 empty] | 0 | [8 empty] | 0 | 冯海英 | 聂恒光
[12 empty] | 0 | [8 empty] | 0 | 冯海英 | 聂恒光
[12 empty] | 0 | [8 empty] | 0 | 冯海英 | 聂恒光
[12 empty] | 0 | [8 empty] | 0 | 冯海英 | 聂恒光
45 | [11 empty] | 0 | [8 empty] | 0 | 冯海英 | 聂恒光
46 | [11 empty] | 0 | [8 empty] | 0 | 冯海英 | 聂恒光
47 | [11 empty] | 0 | [8 empty] | 0 | 冯海英 | 聂恒光
48 | [11 empty] | 0 | [8 empty] | 0 | 冯海英 | 聂恒光
49 | [11 empty] | 0 | [8 empty] | 0 | 冯海英 | 聂恒光
50 | [11 empty] | 0 | [8 empty] | 0 | 冯海英 | 聂恒光
51 | [11 empty] | 0 | [8 empty] | 0 | 冯海英 | 聂恒光
52 | [11 empty] | 0 | [8 empty] | 0 | 冯海英 | 聂恒光
53 | [11 empty] | 0 | [8 empty] | 0 | 冯海英 | 聂恒光
54 | [11 empty] | 0 | [8 empty] | 0 | 冯海英 | 聂恒光
| 合计 | [19 empty] | 55291.5
备注：退货也登记，在备注中注明不合格退货，所有重量和单价、金额均以0标记

## 连云港分公司
收料登记表填报 日期 2018 年 10 月 9日 填表人 张传迎、万守超
单位：江苏大力神管桩有限公司连云港分公司
序号 | 到厂时间 | 送料人相关信息 |  |  |  |  | 物品相关信息（参数指标等） | [11 empty] | 结算信息 |  |  | 检验员 | 过磅员 | 备注
| 时 分 | 车号 | 车主姓名 （客户） | 司机姓名 | 司机手机号 | 所属车队 | 入库单号 | 品名 | 规格 | 毛重t | 皮重t | 净重t | 含水率% | 含泥量% | 细度模数 | 级配区 | 压碎值 | 扣杂质t | 结算重量 | 单价 | 金额
1 | 8:10 | 0553 | 孙冲 | 张来高 | 13775439289 | 孙冲 | 4695 | 碎石 | 5~25 | 92.08 | 21.56 | 70.52 |  | 0.3 |  | I | 8 | 1.02 | 69.5 | 90 |  | 万守超 | 张传迎
2 | 18:35 | 0553 | 孙冲 | 张来高 | 13775439289 | 孙冲 | 4696 | 碎石 | 5~25 | 96.28 | 21.56 | 74.72 |  | 0.3 |  | I | 8 | 0.72 | 74 | 90 |  | 万守超 | 张传迎
3 | 20:26 | 5855 | 孙冲 | 李大周 | 15195740406 | 孙冲 | 4698 | 碎石 | 5~25 | 77.8 | 19 | 58.8 |  | 0.3 |  | I | 8 | 0.8 | 58 | 90 |  | 万守超 | 张传迎
4 | 20:30 | 0553 | 孙冲 | 张来高 | 13775439289 | 孙冲 | 4699 | 碎石 | 5~25 | 92.52 | 21.5 | 71.02 |  | 0.3 |  | I | 8 | 1.02 | 70 | 90 |  | 万守超 | 张传迎
5 | 22:12 | 0553 | 孙冲 | 张来高 | 13775439289 | 孙冲 | 4700 | 碎石 | 5~25 | 92.46 | 21.58 | 70.88 |  | 0.3 |  | I | 8 | 0.88 | 70 | 90 |  | 万守超 | 张传迎
6 | 22:32 | 5855 | 孙冲 | 李大周 | 15195740406 | 孙冲 | 4701 | 碎石 | 5~25 | 80.58 | 19.02 | 61.56 |  | 0.3 |  | I | 8 | 1.06 | 60.5 | 90 |  | 万守超 | 张传迎
7
8
9
10
11
12
13
14
15 | 合计 | [10 empty] | 407.5 | [6 empty] | 402
备注：退货也登记，在备注中注明不合格退货，所有重量和单价、金额均以0标记

## 大唐混凝土
收料登记表填报 日期 2018 年 10月 9日 填表人：吕小强
20180923 | 单位：江苏大唐商品混凝土有限公司
序号 | 到厂时间 | 送料人相关信息 |  |  |  |  | 物品相关信息（参数指标等） | [11 empty] | 结算信息 |  |  | 检验员 | 过磅员
| 时 分 | 车号 | 车主姓名 （客户） | 司机姓名 | 司机手机号 | 所属车队 | 入库单号 | 品名 | 规格 | 毛重t | 皮重t | 净重t | 含水率% | 含泥量% | 细度模数 | 级配区 | 压碎值 | 扣杂质t | 结算重量 | 单价 | 金额
1 | 12.18 | 839 | 娄庆生 | 娄庆生 | 18344889808 | 庄团结 | 43249 | 砂 |  | 55.76 | 18.64 | 36.3 | 5.8 | 2.3 | 2.3 |  |  | 0.82 |  |  |  | 吕小强 | 姬长娟
2 | 12.20 | 590 | 潘肖 | 潘肖 | 13813278481 | 刘保安 | 43251 | 砂 |  | 59.08 | 18.46 | 39.8 | 5.6 | 2.5 | 2.3 |  |  | 0.82 |  |  |  | 吕小强 | 姬长娟
3 | 12.25 | 39 | 闫东 | 闫东 | 13813277522 | 庄团结 | 43252 | 砂 |  | 60.32 | 17.28 | 42.2 | 5.2 | 2.4 | 2.4 |  |  | 0.84 |  |  |  | 吕小强 | 姬长娟
4 | 12.26 | 299 | 徐大勇 | 徐大勇 | 17705222272 | 庄团结 | 43253 | 砂 |  | 61.76 | 18.42 | 42.5 | 5.5 | 2.2 | 2.3 |  |  | 0.84 |  |  |  | 吕小强 | 姬长娟
5 | 12.30 | 127 | 王超 | 王超 | 15852115399 | 庄团结 | 43254 | 砂 |  | 59.34 | 16.88 | 41.6 | 5.8 | 2.3 | 2.8 |  |  | 0.86 |  |  |  | 吕小强 | 姬长娟
6 | 12.33 | 813 | 张飞 | 张飞 | 13921767871 | 刘保安 | 43255 | 砂 |  | 60.66 | 18.62 | 41.2 | 5.8 | 2.5 | 2.6 |  |  | 0.84 |  |  |  | 吕小强 | 姬长娟
7 | 13.22 | 7620 | 戴春雨 | 冯康 | 18118582637 | 李海洋 | 43257 | 砂 |  | 62.18 | 17.74 | 43.6 | 5.2 | 2 | 2.4 |  |  | 0.84 |  |  |  | 吕小强 | 姬长娟
8 | 13.23 | 711 | 戴春雨 | 杨发展 | 15335127656 | 李海洋 | 43258 | 砂 |  | 59.84 | 17.18 | 41.8 | 5.9 | 2.1 | 2.3 |  |  | 0.86 |  |  |  | 吕小强 | 姬长娟
9 | 13.24 | 929 | 陈文永 | 陈文永 | 13776751638 | 刘保安 | 43259 | 砂 |  | 59.04 | 18.28 | 39.9 | 5.6 | 2.5 | 2.3 |  |  | 0.86 |  |  |  | 吕小强 | 姬长娟
10 | 13.37 | 2903 | 伊振刚 | 伊振刚 | 15252232999 | 庄团结 | 43260 | 砂 |  | 56.72 | 16.3 | 39.6 | 5.8 | 2.4 | 2.3 |  |  | 0.82 |  |  |  | 吕小强 | 姬长娟
11 | 13.38 | 601 | 蒋会道 | 蒋会道 | 18751596100 | 刘保安 | 43262 | 砂 |  | 61 | 18.56 | 41.6 | 5.7 | 2.4 | 2.4 |  |  | 0.84 |  |  |  | 吕小强 | 姬长娟
12 | 13.39 | 818 | 王建党 | 王建党 | 13776751233 | 王星 | 43263 | 砂 |  | 61.52 | 18.5 | 42.2 | 5.7 | 2.3 | 2.6 |  |  | 0.82 |  |  |  | 吕小强 | 姬长娟
13 | 13.40 | 765 | 藤尚峰 | 藤尚峰 | 13813279980 | 庄团结 | 43267 | 砂 |  | 57.02 | 16.78 | 39.4 | 5.9 | 2.5 | 2.7 |  |  | 0.84 |  |  |  | 吕小强 | 姬长娟
14 | 15.10 | 373 | 胡志权 | 胡志权 | 15063211121 | 庄团结 | 43268 | 砂 |  | 58.2 | 17.98 | 39.4 | 5.3 | 2.3 | 2.3 |  |  | 0.82 |  |  |  | 吕小强 | 姬长娟
15 | 16.25 | 111 | 武加军 | 武加军 | 15371600099 | 庄团结 | 43273 | 砂 |  | 59.68 | 17.78 | 41 | 5.6 | 2.5 | 2.5 |  |  | 0.9 |  |  |  | 吕小强 | 姬长娟
16 | 18.19 | 56039 | 张团结 | 朱洪柱 | 15852351659 | 庄团结 | 43278 | 砂 |  | 59.54 | 17.36 | 41.3 | 5.9 | 2.1 | 2.3 |  |  | 0.88 |  |  |  | 吕小强 | 姬长娟
17 | 18.20 | 306 | 谢海 | 谢海 | 13775834999 | 庄团结 | 43281 | 砂 |  | 65.1 | 18.56 | 45.7 | 5.6 | 2.4 | 2.3 |  |  | 0.84 |  |  |  | 吕小强 | 姬长娟
18 | 18.21 | 5006 | 刘刚 | 刘刚 | 13805221470 | 庄团结 | 43282 | 砂 |  | 63.18 | 18.12 | 44.2 | 5.8 | 2.5 | 2.3 |  |  | 0.86 |  |  |  | 吕小强 | 姬长娟
19 | 18.25 | 797 | 张红庆 | 张红庆 | 18251755988 | 庄团结 | 43283 | 砂 |  | 60.16 | 17.76 | 41.6 | 5.7 | 2.3 | 2.9 |  |  | 0.8 |  |  |  | 吕小强 | 姬长娟
20 | 19.08 | 886 | 戴春雨 | 柳西亮 | 18168677039 | 李海洋 | 43284 | 砂 |  | 60.7 | 18.18 | 41.7 | 5.5 | 2.6 | 2.3 |  |  | 0.82 |  |  |  | 吕小强 | 姬长娟
21 | 19.35 | 767 | 潘肖 | 潘肖 | 13813278481 | 刘保安 | 43291 | 砂 |  | 58.62 | 17.16 | 40.6 | 5.8 | 2.3 | 2.2 |  |  | 0.86 |  |  |  | 吕小强 | 姬长娟
22 | 19.41 | 39 | 徐大勇 | 徐大勇 | 17705222272 | 庄团结 | 43293 | 砂 |  | 58.34 | 17.44 | 40 | 5.8 | 2.5 | 2.6 |  |  | 0.9 |  |  |  | 吕小强 | 姬长娟
23 | 22.41 | 813 | 潘肖 | 潘肖 | 13813278481 | 刘保安 | 43299 | 砂 |  | 61.6 | 18.7 | 42 | 5.2 | 2.6 | 2.4 |  |  | 0.9 |  |  |  | 吕小强 | 姬长娟
24 | 22.42 | 839 | 藤尚峰 | 藤尚峰 | 13813279980 | 庄团结 | 43298 | 砂 |  | 56.96 | 18.26 | 37.9 | 5.9 | 2.6 | 2.3 |  |  | 0.8 |  |  |  | 吕小强 | 姬长娟
25 | 22.48 | 299 | 胡志权 | 胡志权 | 15063211121 | 庄团结 | 43300 | 砂 |  | 60.74 | 18.22 | 41.7 | 5.8 | 2.5 | 2.3 |  |  | 0.82 |  |  |  | 吕小强 | 姬长娟
26 | 22.49 | 528 | 戴春雨 | 冯康 | 18118582637 | 李海洋 | 43301 | 砂 |  | 63.7 | 18.74 | 44 | 5.8 | 2.5 | 2.3 |  |  | 0.96 |  |  |  | 吕小强 | 姬长娟
27 | 23.42 | 711 | 戴春雨 | 冯康 | 18118582637 | 李海洋 | 13303 | 砂 |  | 59 | 17.04 | 41 | 5.8 | 2.3 | 2.5 |  |  | 0.96 |  |  |  | 吕小强 | 姬长娟
28 | 23.43 | 2903 | 庄猛 | 姚佩齐 | 13805221198 | 庄团结 | 43304 | 砂 |  | 58.1 | 16.16 | 41 | 5.8 | 2.6 | 2.3 |  |  | 0.94 |  |  |  | 吕小强 | 姬长娟
29 | 23.49 | 373 | 王法叶 | 王法叶 | 18136361877 | 陆玉峰 | 43308 | 砂 |  | 57.08 | 17.9 | 38.3 | 5.5 | 2.3 | 2.5 |  |  | 0.88 |  |  |  | 吕小强 | 姬长娟
30 | 23.51 | 278 | 顾帅 | 吴峰 | 18251759261 | 庄团结 | 43309 | 砂 |  | 59.8 | 20.02 | 38.9 | 5.7 | 2.4 | 2.6 |  |  | 0.88 |  |  |  | 吕小强 | 姬长娟
31 | 24.32 | 8133 | 柳涛 | 柳召付 | 15152002008 | 庄团结 | 43313 | 砂 |  | 56.16 | 16.98 | 38.3 | 5.7 | 2.5 | 2.4 |  |  | 0.88 |  |  |  | 吕小强 | 姬长娟
32 | 24.38 | 59 | 张凯 | 曹升吉 | 13913489206 | 庄团结 | 43314 | 砂 |  | 58.36 | 18.66 | 38.9 | 5.5 | 2.2 | 2.3 |  |  | 0.8 |  |  |  | 吕小强 | 姬长娟
33 | 24.52 | 123 | 谢龙 | 马跃勇 | 15866916396 | 陆玉峰 | 43316 | 砂 |  | 59.44 | 17.44 | 41.2 | 5.6 | 2.5 | 2.5 |  |  | 0.8 |  |  |  | 吕小强 | 姬长娟
34 | 5.49 | 630 | 杜坤 | 杜辉 | 15062043488 | 庄团结 | 43325 | 砂 |  | 54.62 | 18.06 | 35.8 | 5.7 | 2.1 | 2.6 |  |  | 0.76 |  |  |  | 吕小强 | 姬长娟
35 | 5.51 | 561 | 马崇燕 | 马崇燕 | 18118581166 | 刘保安 | 43326 | 砂 |  | 55.48 | 17.28 | 37.4 | 5.8 | 2.5 | 2.5 |  |  | 0.8 |  |  |  | 吕小强 | 姬长娟
40 | 5.52 | 201 | 娄庆生 | 娄庆生 | 18344889808 | 庄团结 | 43327 | 砂 |  | 57 | 20.58 | 35.7 | 5.9 | 2.2 | 2.2 |  |  | .72 |  |  |  | 吕小强 | 姬长娟
41 | 6.06 | 601 | 冯方雷 | 冯方雷 | 13721760489 | 刘保安 | 43330 | 砂 |  | 62.08 | 18.54 | 42.7 | 6 | 2.2 | 2.6 |  |  | .84 |  |  |  | 吕小强 | 姬长娟
42 | 6.23 | 7367 | 吴迪 | 吴迪 | 13775931858 | 刘保安 | 43331 | 砂 |  | 61.8 | 18.1 | 42.86 | 5.8 | 2.5 | 2.3 |  |  | .84 |  |  |  | 吕小强 | 姬长娟
43 | 6.25 | 929 | 龚培亮 | 龚培亮 | 15366790444 | 刘保安 | 43332 | 砂 |  | 62.78 | 18.32 | 43.6 | 5.5 | 2.3 | 2.5 |  |  | .86 |  |  |  | 吕小强 | 姬长娟
44 | 6.27 | 7167 | 王超 | 王超 | 15862122061 | 高松钦 | 43336 | 砂 |  | 63.34 | 18.86 | 43.6 | 5.7 | 2.5 | 2.6 |  |  | .88 |  |  |  | 吕小强 | 姬长娟
45 | 6.40 | 525 | 徐大勇 | 徐大勇 | 17705222272 | 庄团结 | 43337 | 砂 |  | 52.86 | 16.46 | 35.7 | 5.7 | 2.5 | 2.4 |  |  | .7 |  |  |  | 吕小强 | 姬长娟
1 | 12.14 | 367 | 高松钦 | 刘纯纯 | 18751672899 | 高松钦 | 43247 | 石子 | 1-2 | 63.04 | 18.26 | 44.2 | [5 empty] | 0.58 |  |  |  | 吕小强 | 姬长娟
2 | 12.16 | 59378 | 戴春雨 | 柳西亮 | 18168677039 | 李海洋 | 43248 | 石子 | 1-2 | 52.1 | 15.92 | 35.6 | [5 empty] | 0.58 |  |  |  | 吕小强 | 姬长娟
3 | 12.40 | 867 | 高松钦 | 曹培贵 | 18251755119 | 高松钦 | 43264 | 石子 | 1-2 | 73.86 | 20.36 | 53 | [5 empty] | 0.5 |  |  |  | 吕小强 | 姬长娟
4 | 14.05 | 636 | 戴春雨 | 曹传刚 | 18260764777 | 李海洋 | 43265 | 石子 | 1-2 | 66.4 | 17.42 | 48.4 | [5 empty] | 0.58 |  |  |  | 吕小强 | 姬长娟
5 | 14.08 | 833 | 毛福祥 | 张军 | 15262157266 | 毛福祥 | 43266 | 石子 | 1-2 | 87.02 | 21.36 | 65 | [5 empty] | 0.66 |  |  |  | 吕小强 | 姬长娟
6 | 15.16 | 444 | 周涛 | 王力 | 15005225137 | 周涛 | 43269 | 石子 | 1-2 | 58.04 | 15.64 | 41.9 | [5 empty] | 0.5 |  |  |  | 吕小强 | 姬长娟
7 | 16.05 | 444 | 高松钦 | 曹培贵 | 18251755119 | 高松钦 | 43271 | 石子 | 1-2 | 57.7 | 15.72 | 41.4 | [5 empty] | 0.58 |  |  |  | 吕小强 | 姬长娟
8 | 16.15 | 337 | 郑浩 | 藤雷 | 15365863398 | 周涛 | 43272 | 石子 | 1-2 | 71.22 | 20.56 | 50 | [5 empty] | 0.66 |  |  |  | 吕小强 | 姬长娟
9 | 16.29 | 6999 | 孙立 | 刘雷 | 13952109345 | 周涛 | 43275 | 石子 | 1-2 | 73.58 | 20.58 | 52.5 | [5 empty] | 0.5 |  |  |  | 吕小强 | 姬长娟
10 | 17.08 | 444 | 周涛 | 王力 | 15005225137 | 周涛 | 43276 | 石子 | 1-2 | 57.88 | 15.64 | 41.7 | [5 empty] | 0.54 |  |  |  | 吕小强 | 姬长娟
11 | 18.19 | 277 | 高松钦 | 曹培贵 | 18251755119 | 高松钦 | 43279 | 石子 | 1-2 | 67.58 | 20.14 | 46.9 | [5 empty] | 0.54 |  |  |  | 吕小强 | 姬长娟
12 | 18.22 | 444 | 周涛 | 王力 | 15005225137 | 周涛 | 43280 | 石子 | 1-2 | 57.02 | 15.64 | 40.8 | [5 empty] | 0.58 |  |  |  | 吕小强 | 姬长娟
13 | 19.11 | 337 | 郑浩 | 藤雷 | 15365863398 | 周涛 | 43285 | 石子 | 1-2 | 70 | 20.5 | 49 | [5 empty] | 0.5 |  |  |  | 吕小强 | 姬长娟
14 | 19.13 | 986 | 周涛 | 王力 | 15005225137 | 周涛 | 43286 | 石子 | 1-2 | 69.2 | 20.48 | 48.2 | [5 empty] | 0.52 |  |  |  | 吕小强 | 姬长娟
15 | 19.20 | 888 | 周涛 | 王力 | 15005225137 | 周涛 | 43289 | 石子 | 1-2 | 61.62 | 17.88 | 43.18 | [5 empty] | 0.56 |  |  |  | 吕小强 | 姬长娟
16 | 19.25 | 6999 | 孙立 | 刘雷 | 13952109345 | 周涛 | 43290 | 石子 | 1-2 | 70.24 | 20.6 | 49 | [5 empty] | 0.64 |  |  |  | 吕小强 | 姬长娟
17 | 19.40 | 706 | 周涛 | 王力 | 15005225137 | 周涛 | 43292 | 石子 | 1-2 | 71.08 | 23.22 | 47.3 | [5 empty] | 0.56 |  |  |  | 吕小强 | 姬长娟
18 | 19.41 | 8586 | 郑浩 | 藤雷 | 15365863398 | 周涛 | 43294 | 石子 | 1-2 | 64.96 | 18.06 | 46.4 | [5 empty] | 0.5 |  |  |  | 吕小强 | 姬长娟
19 | 19.45 | 867 | 高松钦 | 曹培贵 | 18251755119 | 高松钦 | 43295 | 石子 | 1-2 | 70.92 | 20.22 | 50.2 | [5 empty] | 0.5 |  |  |  | 吕小强 | 姬长娟
20 | 20.23 | 367 | 高松钦 | 曹培贵 | 18251755119 | 高松钦 | 43296 | 石子 | 1-2 | 65.12 | 18.12 | 46.5 | [5 empty] | 0.5 |  |  |  | 吕小强 | 姬长娟
21 | 22.41 | 822 | 郑浩 | 郑浩 | 13951344333 | 段俊成 | 43297 | 石子 | 1-5 | 63.2 | 17.66 | 44.9 | [5 empty] | 0.64 |  |  |  | 吕小强 | 姬长娟
22 | 22.51 | 559 | 戴春雨 | 曹庆生 | 13815377665 | 李海洋 | 43302 | 石子 | 1-2 | 62.44 | 17 | 44.9 | [5 empty] | 0.54 |  |  |  | 吕小强 | 姬长娟
23 | 23.45 | 358 | 郑浩 | 藤雷 | 15365863398 | 周涛 | 43305 | 石子 | 1-5 | 88.84 | 21.86 | 66.3 | [5 empty] | 0.68 |  |  |  | 吕小强 | 姬长娟
24 | 23.46 | 955 | 孙立 | 刘雷 | 13952109345 | 周涛 | 43306 | 石子 | 1-5 | 74.82 | 18.84 | 55.3 | [5 empty] | 0.68 |  |  |  | 吕小强 | 姬长娟
25 | 23.52 | 556 | 周涛 | 王力 | 15005225137 | 周涛 | 43310 | 石子 | 1-5 | 91.5 | 22.48 | 68.4 | [5 empty] | 0.62 |  |  |  | 吕小强 | 姬长娟
26 | 23.55 | 277 | 高松钦 | 曹培贵 | 18251755119 | 高松钦 | 43307 | 石子 | 1-2 | 70.92 | 20.02 | 50.4 | [5 empty] | 0.5 |  |  |  | 吕小强 | 姬长娟
27 | 24.02 | 568 | 刘贺 | 刘贺 | 153516699115 | 孙艳昭 | 43311 | 石子 | 1-5 | 59.86 | 16.48 | 42.7 | [5 empty] | 0.68 |  |  |  | 吕小强 | 姬长娟
28 | 24.30 | 000 | 王大毛 | 孙继龙 | 13775838807 | 杨需 | 43312 | 石子 | 1-5 | 75.16 | 22.04 | 52.5 | [5 empty] | 0.62 |  |  |  | 吕小强 | 姬长娟
29 | 24.39 | 833 | 毛福祥 | 张军 | 15262157266 | 毛福祥 | 43315 | 石子 | 1-2 | 89.26 | 21.64 | 67 | [5 empty] | 0.62 |  |  |  | 吕小强 | 姬长娟
30 | 24.54 | 338 | 徐交通 | 彭相 | 15252229727 | 杨需 | 43317 | 石子 | 1-5 | 76.02 | 21.5 | 53.9 | [5 empty] | 0.62 |  |  |  | 吕小强 | 姬长娟
31 | 5.10 | 380 | 孙立 | 刘雷 | 13952109345 | 孙艳昭 | 43318 | 石子 | 1-2 | 68.34 | 17.48 | 50.2 | [5 empty] | 0.66 |  |  |  | 吕小强 | 姬长娟
32 | 5.11 | 673 | 郑浩 | 吴伟 | 13914867594 | 孙艳昭 | 43319 | 石子 | 1-2 | 66.56 | 18.46 | 47.6 | [5 empty] | 0.5 |  |  |  | 吕小强 | 姬长娟
33 | 5.13 | 837 | 韩红 | 贾传刚 | 18260764777 | 孙艳昭 | 43321 | 石子 | 1-2 | 68.48 | 19.74 | 48.2 | [5 empty] | 0.54 |  |  |  | 吕小强 | 姬长娟
34 | 5.15 | 861 | 郑浩 | 藤雷 | 15365863398 | 周涛 | 43320 | 石子 | 1-5 | 86.32 | 22.52 | 63.2 | [5 empty] | 0.6 |  |  |  | 吕小强 | 姬长娟
35 | 5.41 | 197 | 戴春雨 | 曹庆生 | 13815377665 | 李海洋 | 43322 | 石子 | 1-2 | 67.68 | 17.62 | 49.5 | [5 empty] | 0.56 |  |  |  | 吕小强 | 姬长娟
36 | 5.42 | 867 | 高松钦 | 曹培贵 | 18251755119 | 高松钦 | 43323 | 石子 | 1-2 | 70.96 | 20.46 | 50 | [5 empty] | 0.5 |  |  |  | 吕小强 | 姬长娟
37 | 5.43 | 577 | 郑浩 | 藤丙坤 | 13815385227 | 李海洋 | 43324 | 石子 | 1-5 | 67.86 | 17.78 | 49.4 | [5 empty] | 0.68 |  |  |  | 吕小强 | 姬长娟
38 | 6.02 | 636 | 韩红 | 闫庆福 | 15852109575 | 李海洋 | 43328 | 石子 | 1-2 | 66.92 | 17.24 | 49 | [5 empty] | 0.68 |  |  |  | 吕小强 | 姬长娟
39 | 6.03 | 277 | 高松钦 | 曹培贵 | 18251755119 | 高松钦 | 43329 | 石子 | 1-2 | 70.14 | 19.92 | 49.7 | [5 empty] | 0.52 |  |  |  | 吕小强 | 姬长娟
40 | 6.31 | 822 | 郑浩 | 郑浩 | 13951344333 | 段俊成 | 43333 | 石子 | 1-5 | 63.04 | 17.52 | 44.9 | [5 empty] | 0.62 |  |  |  | 吕小强 | 姬长娟
41 | 6.32 | 187 | 戴春雨 | 曹传刚 | 18260764777 | 李海洋 | 43334 | 石子 | 1-2 | 65.66 | 17.36 | 47.8 | [5 empty] | 0.5 |  |  |  | 吕小强 | 姬长娟
42 | 6.33 | 507 | 戴春雨 | 曹庆生 | 13815377665 | 李海洋 | 43335 | 石子 | 1-2 | 63.64 | 20.46 | 42.6 | [5 empty] | 0.58 |  |  |  | 吕小强 | 姬长娟
43 | 7.14 | 559 | 戴春雨 | 曹庆田 | 13815374565 | 李海洋 | 43338 | 石子 | 1-2 | 65.5 | 16.9 | 48 | [5 empty] | 0.6 |  |  |  | 吕小强 | 姬长娟