## 邳州分公司
收料登记表填报 日期 2018 年 10月11日 填表人 ：李凤
单位：江苏大力神管桩有限公司
序号 | 到厂时间 | 送料人相关信息 |  |  |  |  | 物品相关信息（参数指标等） | [11 empty] | 结算信息 |  |  | 检验员 | 过磅员 | 备注
| 时 分 | 车号 | 车主姓名 （客户） | 司机姓名 | 司机手机号 | 所属车队 | 入库单号 | 品名 | 规格 | 毛重t | 皮重t | 净重t | 含水率% | 含泥量% | 细度模数 | 级配区/颗粒级配 | 压碎值% | 扣杂质t | 结算重量 | 单价/元 | 金额/元
1 | 8:05 | 苏CDA071 | 胡常福 | 张永 | 18068719120 | 刘清成 | WIN0048090 | 石子 | 1-2# | 71.44 | 22.44 | 49 |  |  |  | 良好 | 7 | 0.5 | 48.5 | 109 | 5286.5 | 李凤 | 杜娥娥
2 | 8:10 | 鲁H71H65 | 陈庆宇 | 陈庆宇 | 15996944557 | 刘清成 | WIN0048090 | 石子 | 1-2# | 61.38 | 16.62 | 44.76 |  |  |  | 良好 | 7 | 0.56 | 44.2 | 109 | 4817.8 | 李凤 | 杜娥娥
3 | 9:07 | 鲁Q932BR | 丁宝利 | 陈宝 | 15269919183 | 丁宝利 | WIN0048091 | 石子 | 1-2# | 48.86 | 17.4 | 31.46 |  |  |  | 含较大颗粒 | 7 | 1.06 | 30.4 | 109 | 3313.6 | 李凤 | 杜娥娥
4 | 9:10 | 鲁Q933BU | 丁宝利 | 王学刚 | 13854931002 | 丁宝利 | WIN0048091 | 石子 | 1-2# | 49.18 | 17.48 | 31.7 |  |  |  | 含较大颗粒 | 7 | 1 | 30.7 | 109 | 3346.3 | 李凤 | 杜娥娥
5 | 9:12 | 鲁Q973BR | 丁宝利 | 陈文化 | 15376093576 | 丁宝利 | WIN0048091 | 石子 | 1-2# | 49.2 | 17.58 | 30.62 |  |  |  | 含较大颗粒 | 7 | 1.02 | 30.6 | 109 | 3335.4 | 李凤 | 杜娥娥
6 | 9:14 | 鲁Q905BU | 丁宝利 | 尚艳涛 | 15092985676 | 丁宝利 | WIN0048091 | 石子 | 1-2# | 48.88 | 17.46 | 31.42 |  |  |  | 含较大颗粒 | 7 | 1.02 | 30.4 | 109 | 3313.6 | 李凤 | 杜娥娥
7 | 9:53 | 鲁Q221CK | 宋栋梁 | 李亮 | 13355010691 | 丁宝利 | WIN0048091 | 石子 | 1-2# | 48.64 | 17.82 | 30.82 |  |  |  | 含较大颗粒 | 7 | 1.52 | 29.3 | 109 | 3193.7 | 李凤 | 杜娥娥
8 | 12:00 | 鲁QV8991 | 孙立 | 韩洪吉 | 15195483119 | 李海洋 | WIN0048092 | 石子 | 1-2# | 79.24 | 23.56 | 55.68 |  |  |  | 良好 | 7 | 0.58 | 55.1 | 109 | 6005.9 | 李凤 | 杜娥娥
9 | 12:18 | 鲁QV7771 | 孙立 | 许瑞丰 | 13685158978 | 李海洋 | WIN0048092 | 石子 | 1-2# | 78.34 | 23.46 | 54.88 |  |  |  | 良好 | 7 | 0.58 | 54.3 | 109 | 5918.7 | 李凤 | 杜娥娥
10 | 12:44 | 鲁QV8855 | 孙立 | 侯传栋 | 13815387277 | 李海洋 | WIN0048092 | 石子 | 1-2# | 80.26 | 23.52 | 56.74 |  |  |  | 良好 | 7 | 0.54 | 56.2 | 105.441281 | 5925.8 | 李凤 | 杜娥娥 | 退货的车，在此车里扣装车费用
11 | 14:19 | 鲁163927 | 周奎 | 周奎 | 15252229687 | 刘清成 | WIN0048090 | 石子 | 1-2# | 56.56 | 14.9 | 41.66 |  |  |  | 良好 | 7 | 0.56 | 41.1 | 109 | 4479.9 | 李凤 | 杜娥娥
12 | 16:10 | 鲁QV8018 | 孙立 | 杜祥波 | 15162009688 | 李海洋 | WIN0048092 | 石子 | 1-2# | 75.94 | 23.2 | 52.74 |  |  |  | 良好 | 7 | 0.54 | 52.2 | 109 | 5689.8 | 李凤 | 杜娥娥
13 | 16:28 | 鲁QV8991 | 孙立 | 韩洪吉 | 15195483119 | 李海洋 | WIN0048092 | 石子 | 1-2# | 78.98 | 23.58 | 55.4 |  |  |  | 良好 | 7 | 0.5 | 54.9 | 109 | 5984.1 | 李凤 | 杜娥娥
14 | 17:09 | 鲁163927 | 周奎 | 周奎 | 15252229687 | 刘清成 | WIN0048090 | 石子 | 1-2# | 56.72 | 14.88 | 41.84 |  |  |  | 良好 | 7 | 0.54 | 41.3 | 109 | 4501.7 | 王瑶瑶 | 杜娥娥
15 | 19:20 | 鲁QV8855 | 孙立 | 侯传栋 | 13815387277 | 李海洋 | 退货 | 石子 | 1-2# | 80.44 | [11 empty] | 王瑶瑶 | 杜娥娥 | 含较多页岩，退货
16 | 19:26 | 鲁QV8954 | 孙立 | 刘磊 | 13952109345 | 李海洋 | 退货 | 石子 | 1-2# | 83.6 | [11 empty] | 王瑶瑶 | 杜娥娥 | 含较多页岩，退货
17 | 20:07 | 鲁QV7771 | 孙立 | 许瑞丰 | 13685158978 | 李海洋 | WIN0048092 | 石子 | 1-2# | 78.32 | 23.38 | 54.94 |  |  |  | 良好 | 7 | 0.54 | 54.4 | 109 | 5929.6 | 王瑶瑶 | 杜娥娥
18 | 20:16 | 鲁QV8991 | 孙立 | 韩洪吉 | 15195483119 | 李海洋 | WIN0048092 | 石子 | 1-2# | 82.2 | 23.46 | 58.74 |  |  |  | 良好 | 7 | 0.54 | 58.2 | 109 | 6343.8 | 王瑶瑶 | 杜娥娥
19 | 20:19 | 鲁QV8018 | 孙立 | 杜祥波 | 15162009688 | 李海洋 | WIN0048092 | 石子 | 1-2# | 82.16 | 23.14 | 59.02 |  |  |  | 良好 | 7 | 0.52 | 58.5 | 109 | 6376.5 | 王瑶瑶 | 杜娥娥
20 | 20:47 | 鲁163927 | 周奎 | 周奎 | 15252229687 | 刘清成 | WIN0048090 | 石子 | 1-2# | 56.66 | 15 | 41.66 |  |  |  | 良好 | 7 | 0.56 | 41.1 | 109 | 4479.9 | 王瑶瑶 | 杜娥娥
21 | 23:40 | 鲁QV7771 | 孙立 | 许瑞丰 | 13685158978 | 李海洋 | WIN0048092 | 石子 | 1-2# | 79.82 | 23.42 | 56.4 |  |  |  | 良好 | 7 | 0.5 | 55.9 | 109 | 6093.1 | 王瑶瑶 | 杜娥娥
22 | 23:53 | 鲁QV8018 | 孙立 | 杜祥波 | 15162009688 | 李海洋 | WIN0048092 | 石子 | 1-2# | 79.48 | 22.88 | 56.6 |  |  |  | 良好 | 7 | 0.5 | 56.1 | 109 | 6114.9 | 王瑶瑶 | 杜娥娥
23 | 0:14 | 鲁Q529AE | 汤可喜 | 徐庭猛 | 1826496922 | 杨需 | WIN0048089 | 河砂 | 中粗砂 | 57.36 | 17.32 | 40.04 | 9 | 1.6 | 2.8 | Ⅱ区 |  | 1.24 | 38.8 | 115 | 4462 | 王瑶瑶 | 杜娥娥
24 | 0:58 | 鲁Q986CH | 李保国 | 李保国 | 15666192666 | 丁宝利 | WIN0048091 | 石子 | 1-2# | 64.94 | 17.06 | 47.88 |  |  |  | 良好 | 7 | 1.08 | 46.8 | 109 | 5101.2 | 王瑶瑶 | 杜娥娥
25 | 1:02 | 鲁Q665CU | 姚春胜 | 姚春胜 | 15253936286 | 丁宝利 | WIN0048091 | 石子 | 1-2# | 66.26 | 17.04 | 49.22 |  |  |  | 良好 | 7 | 1.02 | 48.2 | 109 | 5253.8 | 王瑶瑶 | 杜娥娥
26 | 2:47 | 鲁Q973BR | 丁宝利 | 陈文化 | 15376093576 | 丁宝利 | WIN0048091 | 石子 | 1-2# | 68.2 | 17.56 | 50.64 |  |  |  | 良好 | 7 | 1.04 | 49.6 | 109 | 5406.4 | 王瑶瑶 | 杜娥娥
27 | 2:49 | 鲁Q905BU | 丁宝利 | 尚艳涛 | 15092985676 | 丁宝利 | WIN0048091 | 石子 | 1-2# | 69.34 | 17.4 | 51.94 |  |  |  | 良好 | 7 | 1.04 | 50.9 | 109 | 5548.1 | 王瑶瑶 | 杜娥娥
28 | 2:52 | 鲁Q933BU | 丁宝利 | 王学刚 | 13854931002 | 丁宝利 | WIN0048091 | 石子 | 1-2# | 69.34 | 17.4 | 51.94 |  |  |  | 良好 | 7 | 1.04 | 50.9 | 109 | 5548.1 | 王瑶瑶 | 杜娥娥
29 | 2:59 | 鲁Q932BR | 丁宝利 | 陈宝 | 15269919183 | 丁宝利 | WIN0048091 | 石子 | 1-2# | 70.06 | 17.36 | 52.7 |  |  |  | 良好 | 7 | 1 | 51.7 | 109 | 5635.3 | 王瑶瑶 | 杜娥娥
30 | 3:01 | 鲁Q221CK | 宋栋梁 | 李亮 | 13355010691 | 丁宝利 | WIN0048091 | 石子 | 1-2# | 65.72 | 17.8 | 47.92 |  |  |  | 良好 | 7 | 1.02 | 46.9 | 109 | 5112.1 | 王瑶瑶 | 杜娥娥
31 | 4:25 | 鲁Q166BV | 冯永胜 | 冯仰恩 | 13815383248 | 李海洋 | WIN0048092 | 石子 | 1-2# | 61.82 | 19.1 | 42.72 |  |  |  | 含少量碎石 | 7 | 1.52 | 41.2 | 109 | 4490.8 | 王瑶瑶 | 杜娥娥
32 | 4:30 | 鲁Q838BG | 冯永胜 | 柳西杰 | 13395295068 | 李海洋 | WIN0048092 | 石子 | 1-2# | 62.8 | 17.82 | 44.98 |  |  |  | 含少量碎石 | 7 | 1.58 | 43.4 | 109 | 4730.6 | 王瑶瑶 | 杜娥娥
33 | 4:35 | 鲁Q587CW | 冯永胜 | 曹敬喜 | 15062089303 | 李海洋 | 退货 | 石子 | 1-2# | 61.18 | [11 empty] | 王瑶瑶 | 杜娥娥 | 含碎石较多，退货
34 | 4:38 | 苏CGA040 | 冯永胜 | 赵东亚 | 15062043566 | 李海洋 | WIN0048092 | 石子 | 1-2# | 77.48 | 21.08 | 56.4 |  |  |  | 含少量碎石 | 8 | 2 | 54.4 | 109 | 5929.6 | 王瑶瑶 | 杜娥娥
| 合计 | [10 empty] | 1472.46 | [6 empty] | 1446.2 |  | 157668.6
备注：退货也登记，在备注中注明不合格退货，所有重量和单价.金额均以0标记

## 巨野分公司
收料登记表填报 日期 2018年 10 月 11日 填表人 ：吴艳苓
单位：江苏大力神管桩有限公司巨野分公司
序号 | 到厂时间 | 送料人相关信息 |  |  |  |  | 物品相关信息（参数指标等） | [11 empty] | 结算信息 |  |  | 检验员 | 过磅员 | 备注
| 时 分 | 车号 | 车主姓名 | 司机姓名 | 司机手机号 | 所属车队 | 入库单号 | 品名 | 规格 | 毛重 | 皮重 | 净重 | 含水率% | 含泥量% | 细度模数 | 级配区 | 压碎值 | 扣杂质t | 结算重量 | 单价 | 金额
1 | 15.3 | 鲁H55A72 | 张玉尚 | 张玉尚 | 15998721911 | 李广坤 | 9464 | 黄沙 | 中粗 | 49.74 | 16.37 | 33.37 | [5 empty] | 0.5T | 32.8 | 130 | 4264 | 冯海英 | 聂恒光
2 | 15.33 | 鲁H36C82 | 白咸青 | 白咸青 | 17562132680 | 李广坤 | 9465 | 黄沙 | 中粗 | 48.79 | 16.63 | 32.16 | [5 empty] | 0.5T | 31.6 | 130 | 4108 | 冯海英 | 聂恒光
3 | 20.15 | 鲁RJ1282 | 王彦钦 | 徐龙福 | 17753053016 | 巨野中联 | 9466 | 水泥 | PO42.5 | 96.19 | 26.81 | 69.38 | [5 empty] | 0.3% | 69.17 | 495 | 34239.15 | 冯海英 | 聂恒光
4 | 20.18 | 鲁HD2339 | 王彦钦 | 张连聚 | 17753053019 | 巨野中联 | 9467 | 水泥 | PO42.5 | 85.81 | 25.23 | 60.58 | [5 empty] | 0.3% | 60.4 | 495 | 29898 | 冯海英 | 聂恒光
| 合计 | [19 empty] | 72509.15
备注：退货也登记，在备注中注明不合格退货，所有重量和单价、金额均以0标记

## 连云港分公司
收料登记表填报 日期 2018 年 10 月 10日 填表人 张传迎、万守超
单位：江苏大力神管桩有限公司连云港分公司
序号 | 到厂时间 | 送料人相关信息 |  |  |  |  | 物品相关信息（参数指标等） | [11 empty] | 结算信息 |  |  | 检验员 | 过磅员 | 备注
| 时 分 | 车号 | 车主姓名 （客户） | 司机姓名 | 司机手机号 | 所属车队 | 入库单号 | 品名 | 规格 | 毛重t | 皮重t | 净重t | 含水率% | 含泥量% | 细度模数 | 级配区 | 压碎值 | 扣杂质t | 结算重量 | 单价 | 金额
1 | 9:35 | 0553 | 孙冲 | 张来高 | 13775439289 | 孙冲 | 4710 | 碎石 | 5~25 | 92.14 | 21.42 | 70.72 |  | 0.4 |  | I | 8 | 0.72 | 70 | 90 |  | 万守超 | 张传迎
2
3
4
5
6
7
8
9
10
11
12
13
14
15 | 合计 | [10 empty] | 70.72 | [6 empty] | 70
备注：退货也登记，在备注中注明不合格退货，所有重量和单价、金额均以0标记

## 大唐混凝土
收料登记表填报 日期 2018 年 10月 11日 填表人：吕小强
20180923 | 单位：江苏大唐商品混凝土有限公司
序号 | 到厂时间 | 送料人相关信息 |  |  |  |  | 物品相关信息（参数指标等） | [11 empty] | 结算信息 |  |  | 检验员 | 过磅员
| 时 分 | 车号 | 车主姓名 （客户） | 司机姓名 | 司机手机号 | 所属车队 | 入库单号 | 品名 | 规格 | 毛重t | 皮重t | 净重t | 含水率% | 含泥量% | 细度模数 | 级配区 | 压碎值 | 扣杂质t | 结算重量 | 单价 | 金额
1 | 7:10 | 8057 | 闫东 | 闫东 | 13813277522 | 庄团结 | 43425 | 碎石 | 1-2 | 67.08 | 20.44 | 46 | [5 empty] | 0.64 |  |  |  | 吕小强 | 姬长娟
2 | 8:20 | 706 | 周涛 | 高龙 | 15262163535 | 周涛 | 43428 | 碎石 | 1-2 | 83.94 | 23.18 | 60.2 | [5 empty] | 0.56 |  |  |  | 吕小强 | 姬长娟
3 | 8:23 | 791 | 常明泽 | 常明泽 | 18853959078 | 段俊成 | 43429 | 碎石 | 1-5 | 63.96 | 16.76 | 46.6 | [5 empty] | 0.6 |  |  |  | 吕小强 | 姬长娟
4 | 8:25 | 065 | 赵庆祥 | 赵庆祥 | 15052237666 | 段俊成 | 43430 | 碎石 | 1-5 | 63.62 | 16.34 | 46.6 | [5 empty] | 0.68 |  |  |  | 吕小强 | 姬长娟
5 | 8:30 | 112 | 李文彬 | 李文彬 | 18205393166 | 段俊成 | 43432 | 碎石 | 1-5 | 65.5 | 18.44 | 46.4 | [5 empty] | 0.66 |  |  |  | 吕小强 | 姬长娟
6 | 14:27 | 867 | 高松钦 | 巩庆祝 | 18205220109 | 高松钦 | 43444 | 碎石 | 1-5 | 72.98 | 20.38 | 52 | [5 empty] | 0.6 |  |  |  | 吕小强 | 姬长娟
7 | 18:41 | 197 | 沙良振 | 沙良振 | 13805221433 | 段俊成 | 43456 | 碎石 | 1-5 | 68.96 | 18.16 | 50.2 | [5 empty] | 0.6 |  |  |  | 吕小强 | 姬长娟
8 | 18:49 | 380 | 杨发展 | 杨发展 | 15335127656 | 段俊成 | 43457 | 碎石 | 1-5 | 68.84 | 17.9 | 50.3 | [5 empty] | 0.64 |  |  |  | 吕小强 | 姬长娟
9 | 18:50 | 507 | 刘兆成 | 刘兆成 | 15252217808 | 段俊成 | 43458 | 碎石 | 1-5 | 68.94 | 20.2 | 48.2 | [5 empty] | 0.54 |  |  |  | 吕小强 | 姬长娟
10 | 20:26 | 867 | 高松钦 | 巩庆祝 | 18205220109 | 高松钦 | 43460 | 碎石 | 1-5 | 69.96 | 20.24 | 49.2 | [5 empty] | 0.52 |  |  |  | 吕小强 | 姬长娟
11 | 20:27 | 277 | 高松钦 | 曹培贵 | 18251755119 | 高松钦 | 43461 | 碎石 | 1-5 | 71.86 | 19.78 | 51.4 | [5 empty] | 0.68 |  |  |  | 吕小强 | 姬长娟
12 | 5:05 | 867 | 王超 | 王超 | 15862122061 | 高松钦 | 43466 | 碎石 | 1-5 | 74.74 | 20.76 | 53.3 | [5 empty] | 0.68 |  |  |  | 吕小强 | 姬长娟
13 | 5:06 | 277 | 高松钦 | 刘纯纯 | 18751672899 | 高松钦 | 43467 | 碎石 | 1-5 | 71.7 | 20.22 | 50.9 | [5 empty] | 0.58 |  |  |  | 吕小强 | 姬长娟
14 | 5:06 | 833 | 毛福祥 | 张军 | 15262157266 | 毛福祥 | 43468 | 碎石 | 1-5 | 87.2 | 22.04 | 64.4 | [5 empty] | 0.76 |  |  |  | 吕小强 | 姬长娟
15 | 5:27 | 636 | 戴春雨 | 戴春雨 | 13175857003 | 段俊成 | 43469 | 碎石 | 1-2 | 65.9 | 17.12 | 48 | [5 empty] | 0.78 |  |  |  | 吕小强 | 姬长娟
16 | 5:28 | 673 | 冯星五 | 冯星五 | 15190795960 | 段俊成 | 43470 | 碎石 | 1-5 | 68.68 | 17.84 | 50.2 | [5 empty] | 0.64 |  |  |  | 吕小强 | 姬长娟
17 | 5:40 | 197 | 沙良振 | 沙良振 | 13805221433 | 段俊成 | 43471 | 碎石 | 1-5 | 67.92 | 18.1 | 49.2 | [5 empty] | 0.62 |  |  |  | 吕小强 | 姬长娟
18 | 5:45 | 791 | 常明华 | 常明华 | 18853959078 | 段俊成 | 43472 | 碎石 | 1-5 | 65.48 | 17.3 | 47.5 | [5 empty] | 0.68 |  |  |  | 吕小强 | 姬长娟
19 | 6:06 | 523 | 许庆东 | 许庆东 | 17866688786 | 段俊成 | 43475 | 碎石 | 1-5 | 64.62 | 17.2 | 45.4 | [5 empty] | 2.02 |  |  |  | 吕小强 | 姬长娟
20 | 6:09 | 199 | 常明启 | 常明启 | 18353930809 | 段浚成 | 43476 | 碎石 | 1-5 | 63.6 | 17.66 | 45.2 | [5 empty] | 0.74 |  |  |  | 吕小强 | 姬长娟
21 | 6:11 | 112 | 李文彬 | 李文彬 | 18205393166 | 段俊成 | 43477 | 碎石 | 1-5 | 66.6 | 18.28 | 47.6 | [5 empty] | 0.72 |  |  |  | 吕小强 | 姬长娟
22 | 6:52 | 065 | 赵庆祥 | 赵庆祥 | 15052237666 | 段俊成 | 43481 | 碎石 | 1-5 | 64.98 | 16.82 | 47.4 | [5 empty] | 0.76 |  |  |  | 吕小强 | 姬长娟
23 | 6:55 | 121 | 佟涛 | 佟涛 | 15852359545 | 周涛 | 43482 | 碎石 | 1-5 | 63.64 | 19.48 | 43.5 | [5 empty] | 0.66 |  |  |  | 吕小强 | 姬长娟
24 | 7:01 | 827 | 刘兆凯 | 刘兆凯 | 15152012129 | 周涛 | 43483 | 碎石 | 1-5 | 63.66 | 19.96 | 43.2 | [5 empty] | 0.5 |  |  |  | 吕小强 | 姬长娟
26 | 8:48 | 797 | 杜坤 | 杜辉 | 15062043488 | 庄团结 | 43431 | 砂 | 中砂 | 55.28 | 17.7 | 36.8 | [5 empty] | 0.78 |  |  |  | 吕小强 | 姬长娟
27 | 10:26 | 711 | 吕同歌 | 吕同歌 | 15195493363 | 李海洋 | 43437 | 砂 | 中砂 | 52.48 | 16.94 | 34.8 | [5 empty] | 0.74 |  |  |  | 吕小强 | 姬长娟
28 | 12:52 | 869 | 娄庆生 | 娄庆生 | 18344889808 | 庄团结 | 43441 | 砂 | 中砂 | 57.8 | 16.72 | 40.2 | [5 empty] | 0.88 |  |  |  | 吕小强 | 姬长娟
29 | 12:56 | 959 | 闫东 | 闫东 | 13813277522 | 庄团结 | 43442 | 砂 | 中砂 | 57.22 | 17.5 | 38.9 | [5 empty] | 0.82 |  |  |  | 吕小强 | 姬长娟
30 | 15:12 | 299 | 徐大勇 | 徐大勇 | 17705222272 | 庄团结 | 43446 | 砂 | 中砂 | 60.5 | 18.28 | 41.4 | [5 empty] | 0.82 |  |  |  | 吕小强 | 姬长娟
31 | 16:40 | 039 | 王超 | 王超 | 15852115399 | 庄团结 | 43447 | 砂 | 中砂 | 58.82 | 17.02 | 41 | [5 empty] | 0.8 |  |  |  | 吕小强 | 姬长娟
32 | 16:43 | 758 | 李自由 | 王培田 | 17368514919 | 杨 需 | 43448 | 砂 | 中砂 | 63.5 | 19.02 | 43.6 | [5 empty] | 0.88 |  |  |  | 吕小强 | 姬长娟
33 | 18:13 | 201 | 伊振刚 | 伊振刚 | 15252232999 | 庄团结 | 43451 | 砂 | 中砂 | 60.02 | 20.5 | 38.66 | [5 empty] | 0.86 |  |  |  | 吕小强 | 姬长娟
34 | 18:15 | 216 | 李自由 | 郭凌峰 | 15240475966 | 杨需 | 43452 | 砂 | 中砂 | 57.9 | 17.56 | 39.5 | [5 empty] | 0.84 |  |  |  | 吕小强 | 姬长娟
35 | 18:20 | 5309 | 张团结 | 朱洪柱 | 15852351659 | 庄团结 | 43453 | 砂 | 中砂 | 59.92 | 18.82 | 40.3 | [5 empty] | 0.8 |  |  |  | 吕小强 | 姬长娟
40 | 18:36 | 1991 | 谢海 | 谢海 | 13775834999 | 庄团结 | 43454 | 砂 | 中砂 | 60.58 | 20.54 | 39.2 | [5 empty] | 0.84 |  |  |  | 吕小强 | 姬长娟
41 | 18:38 | 797 | 刘刚 | 刘刚 | 13805221470 | 庄团结 | 43455 | 砂 | 中砂 | 53.4 | 17.82 | 34.8 | [5 empty] | 0.78 |  |  |  | 吕小强 | 姬长娟
42 | 21:17 | 711 | 吕同歌 | 吕同歌 | 15195493363 | 李海洋 | 43462 | 砂 | 中砂 | 59.08 | 17.22 | 41 | [5 empty] | 0.86 |  |  |  | 吕小强 | 姬长娟
43 | 6:00 | 299 | 冯现伟 | 冯现伟 | 13914861567 | 庄团结 | 43473 | 砂 | 中砂 | 60.92 | 18.2 | 41.9 | [5 empty] | 0.82 |  |  |  | 吕小强 | 姬长娟
44 | 6:04 | 660 | 刘永 | 刘永 | 15852353000 | 庄团结 | 43474 | 砂 | 中砂 | 57.62 | 17.28 | 39.5 | [5 empty] | 0.84 |  |  |  | 吕小强 | 姬长娟
45 | 6:51 | 326 | 庄成龙 | 庄成龙 | 15150732601 | 庄团结 | 43480 | 砂 | 中砂 | 56.64 | 18.26 | 37.6 | [5 empty] | 0.78 |  |  |  | 吕小强 | 姬长娟
46 | 7:17 | 666 | 胡顶奎 | 胡顶奎 | 15852272000 | 庄团结 | 43485 | 砂 | 中砂 | 61.62 | 16.56 | 44.2 | [5 empty] | 0.86 |  |  |  | 吕小强 | 姬长娟
47 | 7:39 | 788 | 朱洪柱 | 朱洪柱 | 15852350632 | 庄团结 | 43488 | 砂 | 中砂 | 53.02 | 17 | 35.2 | [5 empty] | 0.82 |  |  |  | 吕小强 | 姬长娟
合计 | [11 empty] | 0