## 邳州分公司
收料登记表填报 日期 ：2018 年 11月16日 填表人 ：李凤
单位：江苏大力神管桩有限公司
序号 | 到厂时间 | 送料人相关信息 |  |  |  |  | 物品相关信息（参数指标等） | [11 empty] | 结算信息 |  |  | 检验员 | 过磅员 | 备注
| 时 分 | 车号 | 车主姓名 （客户） | 司机姓名 | 司机手机号 | 所属车队 | 入库单号 | 品名 | 规格 | 毛重t | 皮重t | 净重t | 含水率% | 含泥量% | 细度模数 | 级配区/颗粒级配 | 压碎值% | 扣杂质t | 结算重量 | 单价/元 | 金额/元
1 | 6:35 | 苏CGS630 | 杜文杰 | 杜文杰 | 13811078925 | 庄团结 | WIN0048674 | 河砂 | 中粗砂 | 60 | 18.38 | 41.62 | 6 | 2 | 2.7 | Ⅱ区 |  | 0.42 | 41.2 | 121 | 4985.2 | 李凤 | 杜娥娥
2 | 19:42 | 苏CHW072 | 庄宁 | 张中华 | 13913468529 | 庄团结 | WIN0048674 | 河砂 | 中粗砂 | 61.52 | 17.66 | 43.86 | 10 | 2.4 | 2.8 | Ⅱ区 |  | 1.76 | 42.1 | 121 | 5094.1 | 耿小龙 | 杜娥娥
3 | 0:11 | 鲁Q529AE | 汤可希 | 杨敏 | 18653938568 | 李海洋 | WIN0048673 | 河砂 | 中粗砂 | 56.28 | 17.88 | 38.4 | 8 | 2 | 2.7 | Ⅱ区 |  | 0.8 | 37.6 | 121 | 4549.6 | 耿小龙 | 杜娥娥
合计 | [11 empty] | 123.88 | [5 empty] | 2.98 | 120.9 |  | 14628.9

## 巨野分公司
收料登记表填报 日期 2018年 11 月 16 日 填表人 ：杨振华
单位：江苏大力神管桩有限公司巨野分公司
序号 | 到厂时间 | 送料人相关信息 |  |  |  |  | 物品相关信息（参数指标等） | [11 empty] | 结算信息 |  |  | 检验员 | 过磅员 | 备注
| 时 分 | 车号 | 车主姓名 | 司机姓名 | 司机手机号 | 所属车队 | 入库单号 | 品名 | 规格 | 毛重 | 皮重 | 净重 | 含水率% | 含泥量% | 细度模数 | 级配区 | 压碎值 | 扣杂质t | 结算重量 | 单价 | 金额
1 |  | 鲁HC3816 | 王彦钦 | 张鹏 | 17753053012 | 巨野中联 | 010168 | 水泥 | PO42.5 | 77.16 | 22.85 | 54.31 | [5 empty] | 0.3% | 54.14 | 525 | 28423.5 | 冯海英 | 聂恒光 | 接15号
2 | 7:17 | 鲁RN9829 | 魏祥远 | 魏祥远 | 15854038599 | 郑言克 | 010180 | 机制沙 | 中粗 | 49.09 | 16.2 | 32.89 | [5 empty] | 0.1T | 32.7 | 137 | 4479.9 | 冯海英 | 聂恒光
3 |  | 鲁RJ1282 | 王彦钦 | 许福来 | 17753053005 | 巨野中联 | 010169 | 水泥 | PO42.5 | 92.46 | 26.48 | 65.98 | [5 empty] | 0.3% | 65.78 | 525 | 34534.5 | 冯海英 | 聂恒光 | 接15号
4 | 8:02 | 鲁RL5283 | 解欢欢 | 解欢欢 | 13678867849 | 李广坤 | 010181 | 石子 | 1--2 | 48.77 | 15.97 | 32.8 | [5 empty] | 0.1T | 32.7 | 137 | 4479.9 | 冯海英 | 聂恒光
5 | 8:38 | 鲁H55A72 | 王怀虎 | 王怀虎 | 13287277860 | 李广坤 | 010182 | 石子 | 1--2 | 48.56 | 16.34 | 32.22 | [5 empty] | 0.1T | 32.1 | 108 | 3466.8 | 冯海英 | 聂恒光
6 | 8:42 | 鲁H36C82 | 白咸青 | 白咸青 | 17562132680 | 李广坤 | 010183 | 石子 | 1--2 | 49.24 | 16.61 | 32.63 | [5 empty] | 0.1T | 32.5 | 108 | 3510 | 冯海英 | 聂恒光
7 | 10:20 | 鲁RF2396 | 张国成 | 张国成 | 13793035308 | 李广坤 | 010184 | 石子 | 1--2 | 49.88 | 15.68 | 34.2 | [5 empty] | 0.1T | 34.1 | 137 | 4671.7 | 冯海英 | 聂恒光
8 | 12:00 | 鲁RN9861 | 刘迎春 | 刘迎春 | 13455449399 | 郑言克 | 010185 | 机制沙 | 中粗 | 48.05 | 16.25 | 31.8 | [5 empty] | 0.1T | 31.7 | 137 | 4342.9 | 冯海英 | 聂恒光
9 | 12:03 | 鲁RK3339 | 高西安 | 高西安 | 18605309508 | 李广坤 | 010186 | 石子 | 1--2 | 49.62 | 16.21 | 33.41 | [5 empty] | 0.1T | 33.3 | 137 | 4562.1 | 冯海英 | 聂恒光
10 | 13:08 | 鲁RN9829 | 魏祥远 | 魏祥远 | 15854038599 | 郑言克 | 010187 | 机制沙 | 中粗 | 49.23 | 16.37 | 32.86 | [5 empty] | 0.1T | 32.7 | 137 | 4479.9 | 冯海英 | 聂恒光
11 | 13:42 | 鲁RN2329 | 张庆友 | 张庆友 | 15965695489 | 李广坤 | 010188 | 石子 | 1--2 | 49.5 | 16.21 | 33.29 | [5 empty] | 0.1T | 33.1 | 137 | 4534.7 | 冯海英 | 聂恒光
12 | 15:14 | 鲁HSC752 | 聂红波 | 聂红波 | 13396217663 | 郑言克 | 010189 | 石子 | 1--2 | 46.66 | 15.81 | 30.85 | [5 empty] | 0.1T | 30.7 | 137 | 4205.9 | 冯海英 | 聂恒光
13 | 15:16 | 鲁RB6017 | 李如魁 | 李如魁 | 15552062966 | 郑言克 | 010190 | 石子 | 1--2 | 49.52 | 16.48 | 33.04 | [5 empty] | 0.1T | 32.9 | 137 | 4507.3 | 冯海英 | 聂恒光
14 | 16:18 | 鲁HN6207 | 高福栋 | 高福栋 | 15562468173 | 千秋 | 010191 | 机制沙 | 中粗 | 47.12 | 16.11 | 31.01 | [5 empty] | 0.1T | 30.9 | 137 | 4233.3 | 冯海英 | 聂恒光
15 | 16:39 | 鲁RF2396 | 张国成 | 张国成 | 13793035308 | 李广坤 | 010192 | 石子 | 1--2 | 49.3 | 15.74 | 33.56 | [5 empty] | 0.1T | 33.4 | 137 | 4575.8 | 冯海英 | 聂恒光
16 | 18:09 | 鲁H16F66 | 贺方敏 | 李寇营 | 18753755055 | 千秋 | 010193 | 机制沙 | 中粗 | 49.22 | 15.24 | 33.98 | [5 empty] | 0.1T | 33.8 | 137 | 4630.6 | 冯海英 | 聂恒光
17 | 18:11 | 鲁RN9861 | 刘迎春 | 刘迎春 | 13455449399 | 郑言克 | 010194 | 机制沙 | 中粗 | 49.36 | 16.2 | 33.16 | [5 empty] | 0.1T | 33 | 137 | 4521 | 冯海英 | 聂恒光
18 | 18:21 | 鲁HD2339 | 王彦钦 | 张连聚 | 17753053019 | 巨野中联 | 010195 | 水泥 | PO42.5 | 90.04 | 25.08 | 64.96 | [5 empty] | 0.3% | 64.76 | 525 | 33999 | 冯海英 | 聂恒光
19 | 18:24 | 鲁RL5283 | 崔海龙 | 崔海龙 | 13561376532 | 李广坤 | 010196 | 石子 | 1--2 | 49.67 | 15.89 | 33.78 | [5 empty] | 0.1T | 33.6 | 137 | 4603.2 | 冯海英 | 聂恒光
20 | 18:26 | 鲁RH6656 | 解腾飞 | 解腾飞 | 17854063958 | 李广坤 | 010197 | 石子 | 1--2 | 49.44 | 15.9 | 33.54 | [5 empty] | 0.1T | 33.4 | 137 | 4575.8 | 冯海英 | 聂恒光
21 | 19:21 | 鲁HR3606 | 李业举 | 杜昌慈 | 15053798399 | 金利宏物流 | 010198 | 矿粉 |  | 71.43 | 17.2 | 54.23 | [5 empty] | 0.3% | 54.06 | 390 | 21083.4 | 冯海英 | 聂恒光
22 | 19:31 | 鲁RK3339 | 高西安 | 高西安 | 18605309508 | 李广坤 | 010199 | 机制沙 | 中粗 | 50.19 | 16.26 | 33.93 | [5 empty] | 0.1T | 33.8 | 137 | 4630.6 | 冯海英 | 聂恒光
23 | 21:38 | 鲁RN9829 | 魏祥远 | 魏祥远 | 15854038599 | 郑言克 | 010200 | 机制沙 | 中粗 | 48.87 | 16.36 | 32.51 | [5 empty] | 0.1T | 32.4 | 137 | 4438.8 | 冯海英 | 聂恒光
24 | [11 empty] | 0 | [8 empty] | 0
25 | [11 empty] | 0 | [8 empty] | 0
26 | [11 empty] | 0 | [8 empty] | 0
27 | [11 empty] | 0 | [8 empty] | 0
28 | [11 empty] | 0 | [8 empty] | 0
29 | [11 empty] | 0 | [8 empty] | 0
30 | [11 empty] | 0 | [8 empty] | 0
[12 empty] | 0 | [8 empty] | 0 | 冯海英 | 聂恒光
[12 empty] | 0 | [8 empty] | 0
[12 empty] | 0 | [8 empty] | 0
[12 empty] | 0 | [8 empty] | 0
[12 empty] | 0 | [8 empty] | 0
[12 empty] | 0 | [8 empty] | 0
[12 empty] | 0 | [8 empty] | 0
[12 empty] | 0 | [8 empty] | 0
[12 empty] | 0 | [8 empty] | 0
[12 empty] | 0 | [8 empty] | 0
[12 empty] | 0 | [8 empty] | 0
[12 empty] | 0 | [8 empty] | 0 | 冯海英 | 聂恒光
[12 empty] | 0 | [8 empty] | 0 | 冯海英 | 聂恒光
[12 empty] | 0 | [8 empty] | 0 | 冯海英 | 聂恒光
[12 empty] | 0 | [8 empty] | 0 | 冯海英 | 聂恒光
[12 empty] | 0 | [8 empty] | 0 | 冯海英 | 聂恒光
[12 empty] | 0 | [8 empty] | 0 | 冯海英 | 聂恒光
[12 empty] | 0 | [8 empty] | 0 | 冯海英 | 聂恒光
[12 empty] | 0 | [8 empty] | 0 | 冯海英 | 聂恒光
[12 empty] | 0 | [8 empty] | 0 | 冯海英 | 聂恒光
[12 empty] | 0 | [8 empty] | 0 | 冯海英 | 聂恒光
[12 empty] | 0 | [8 empty] | 0 | 冯海英 | 聂恒光
[12 empty] | 0 | [8 empty] | 0 | 冯海英 | 聂恒光
[12 empty] | 0 | [8 empty] | 0 | 冯海英 | 聂恒光
[12 empty] | 0 | [8 empty] | 0 | 冯海英 | 聂恒光
[12 empty] | 0 | [8 empty] | 0 | 冯海英 | 聂恒光
[12 empty] | 0 | [8 empty] | 0 | 冯海英 | 聂恒光
[12 empty] | 0 | [8 empty] | 0 | 冯海英 | 聂恒光
45 | [11 empty] | 0 | [8 empty] | 0 | 冯海英 | 聂恒光
46 | [11 empty] | 0 | [8 empty] | 0 | 冯海英 | 聂恒光
47 | [11 empty] | 0 | [8 empty] | 0 | 冯海英 | 聂恒光
48 | [11 empty] | 0 | [8 empty] | 0 | 冯海英 | 聂恒光
49 | [11 empty] | 0 | [8 empty] | 0 | 冯海英 | 聂恒光
50 | [11 empty] | 0 | [8 empty] | 0 | 冯海英 | 聂恒光
51 | [11 empty] | 0 | [8 empty] | 0 | 冯海英 | 聂恒光
52 | [11 empty] | 0 | [8 empty] | 0 | 冯海英 | 聂恒光
53 | [11 empty] | 0 | [8 empty] | 0 | 冯海英 | 聂恒光
54 | [11 empty] | 0 | [8 empty] | 0 | 冯海英 | 聂恒光
| 合计 | [19 empty] | 201490.6

## 大唐混凝土
收料登记表填报 日期 2018 年 11月 16日 填表人：吕小强
20180923 | 单位：江苏大唐商品混凝土有限公司
序号 | 到厂时间 | 送料人相关信息 |  |  |  |  | 物品相关信息（参数指标等） | [11 empty] | 结算信息 |  |  | 检验员 | 过磅员
| 时 分 | 车号 | 车主姓名 （客户） | 司机姓名 | 司机手机号 | 所属车队 | 入库单号 | 品名 | 规格 | 毛重t | 皮重t | 净重t | 含水率% | 含泥量% | 细度模数 | 级配区 | 压碎值 | 扣杂质t | 结算重量 | 单价 | 金额
1 | 7.37 | 636 | 谢龙 | 马跃勇 | 15866916396 | 段俊成 | 46423 | 石子 |  | 84.06 | 18.52 | 65 | [5 empty] | 0.54 |  |  |  | 吕小强 | 姬长娟
2 | 7.41 | 380 | 李钦 | 李钦 | 17798824507 | 李海洋 | 46425 | 石子 |  | 79.78 | 18.58 | 60.52 | [5 empty] | 0.68 |  |  |  | 吕小强 | 姬长娟
3 | 7.42 | 673 | 高松钦 | 曹培贵 | 18251755119 | 段俊成 | 46426 | 石子 |  | 72.38 | 17.74 | 53.9 | [5 empty] | 0.74 |  |  |  | 吕小强 | 姬长娟
4 | 12.11 | 367 | 高松钦 | 曹培贵 | 18251755119 | 高松钦 | 46436 | 石子 |  | 62.76 | 18.04 | 44.2 | [5 empty] | 0.52 |  |  |  | 吕小强 | 姬长娟
5 | 12.12 | 277 | 陈辉 | 陈辉 | 13375498234 | 高松钦 | 46437 | 石子 |  | 66.2 | 20.3 | 45.2 | [5 empty] | 0.7 |  |  |  | 吕小强 | 姬长娟
6 | 1.34 | 973 | 谢龙 | 马跃勇 | 15866916396 | 丁保力 | 46438 | 石子 |  | 53.34 | 17.68 | 35.2 | [5 empty] | 0.46 |  |  |  | 吕小强 | 姬长娟
7 | 1.35 | 933 | 李钦 | 李钦 | 17798824507 | 丁保力 | 46439 | 石子 |  | 55.34 | 17.46 | 37.3 | [5 empty] | 0.58 |  |  |  | 吕小强 | 姬长娟
11 | 1.36 | 932 | 李跃 | 沙良振 | 13805221433 | 丁保力 | 46440 | 石子 |  | 53.6 | 17.4 | 35.7 | [5 empty] | 0.5 |  |  |  | 吕小强 | 姬长娟
12 | 1.37 | 905 | 高松钦 | 曹培贵 | 18251755119 | 丁保力 | 46441 | 石子 |  | 54.28 | 17.58 | 36.2 | [5 empty] | 0.5 |  |  |  | 吕小强 | 姬长娟
13 | 3.42 | 867 | 谢龙 | 马跃勇 | 15866916396 | 高松钦 | 46448 | 石子 |  | 63.16 | 20.06 | 42.6 | [5 empty] | 0.5 |  |  |  | 吕小强 | 姬长娟
14 | 4 | 277 | 李钦 | 李钦 | 17798824507 | 高松钦 | 46449 | 石子 |  | 64.2 | 20.22 | 43.4 | [5 empty] | 0.58 |  |  |  | 吕小强 | 姬长娟
15 | 4.1 | 367 | 高松钦 | 巩庆祝 | 18205220109 | 高松钦 | 46452 | 石子 |  | 66.22 | 8.48 | 57.2 | [5 empty] | 0.54 |  |  |  | 吕小强 | 姬长娟
16 | 5.32 | 673 | 高松钦 | 曹培贵 | 18251755119 | 李海洋 | 46455 | 石子 |  | 81.42 | 18.48 | 62.36 | [5 empty] | 0.58 |  |  |  | 吕小强 | 姬长娟
17 | 5.33 | 837 | 高松钦 | 刘纯纯 | 18751672899 | 李海洋 | 46456 | 石子 |  | 87.24 | 20.86 | 65.3 | [5 empty] | 1.08 |  |  |  | 吕小强 | 姬长娟
18 | 5.34 | 380 | 毛福祥 | 张军 | 15262157266 | 李海洋 | 46457 | 石子 |  | 84.16 | 18.74 | 64.4 | [5 empty] | 1.02 |  |  |  | 吕小强 | 姬长娟
19 | 7.14 | 197 | 高松钦 | 曹培贵 | 18251755119 | 段俊成 | 46463 | 石子 |  | 74.82 | 18.22 | 55.9 | [5 empty] | 0.7 |  |  |  | 吕小强 | 姬长娟
20 | 7.22 | 636 | 高松钦 | 刘纯纯 | 18751672899 | 段俊成 | 46464 | 石子 |  | 87 | 18.72 | 67.5 | [5 empty] | 0.78 |  |  |  | 吕小强 | 姬长娟
21 | 7.35 | 3 | 毛福祥 | 张军 | 15262157266 | 李海洋 | 46465 | 石子 |  | 76.96 | 19.28 | 57 | [5 empty] | 0.68 |  |  |  | 吕小强 | 姬长娟
22 | 8.33 | 277 | 高松钦 | 巩庆祝 | 18205220109 | 高松钦 | 46466 | 石子 |  | 62.26 | 20.16 | 41.6 | [5 empty] | 0.5 |  |  |  | 吕小强 | 姬长娟
23 | 8.41 | 867 | 李钦 | 李钦 | 17798824507 | 高松钦 | 46467 | 石子 |  | 62.44 | 20.18 | 41.7 | [5 empty] | 0.56 |  |  |  | 吕小强 | 姬长娟
24 | 8.42 | 367 | 谢龙 | 马跃勇 | 15866916396 | 高松钦 | 46468 | 石子 |  | 60.58 | 18.34 | 41.6 | [5 empty] | 0.64 |  |  |  | 吕小强 | 姬长娟
25 | 9.17 | 833 | 李钦 | 李钦 | 17798824507 | 毛福祥 | 46471 | 石子 |  | 93.56 | 21.86 | 71 | [5 empty] | 0.7 |  |  |  | 吕小强 | 姬长娟
26 | 11.25 | 380 | 高松钦 | 巩庆祝 | 18205220109 | 李海洋 | 46474 | 石子 |  | 80.84 | 18.34 | 62 | [5 empty] | 0.5 |  |  |  | 吕小强 | 姬长娟
27 | 12.09 | 367 | 高松钦 | 曹培贵 | 18251755119 | 高松钦 | 46476 | 石子 |  | 64.34 | 18.28 | 45.3 | [5 empty] | 0.76 |  |  |  | 吕小强 | 姬长娟
28 | 12.17 | 867 | 高松钦 | 刘纯纯 | 18751672899 | 高松钦 | 46477 | 石子 |  | 66.06 | 19.98 | 45.46 | [5 empty] | 0.62 |  |  |  | 吕小强 | 姬长娟
29 | 12.18 | 277 | 毛福祥 | 张军 | 15262157266 | 高松钦 | 46478 | 石子 |  | 63.94 | 19.98 | 43.38 | [5 empty] | 0.58 |  |  |  | 吕小强 | 姬长娟
30 | 5.49 | 56 | 高松钦 | 曹培贵 | 18251755119 | 段俊成 | 46481 | 石子 |  | 76.32 | 20.66 | 54.8 | [5 empty] | 0.86 |  |  |  | 吕小强 | 姬长娟
31 | 5.52 | 376 | 高松钦 | 刘纯纯 | 18751672899 | 段俊成 | 46482 | 石子 |  | 73.8 | 19.38 | 53.7 | [5 empty] | 0.72 |  |  |  | 吕小强 | 姬长娟
32 | 6.1 | 636 | 陈辉 | 陈辉 | 13375498234 | 段俊成 | 46487 | 石子 |  | 89.4 | 18.54 | 65.8 | [5 empty] | 5.06 |  |  |  | 吕小强 | 姬长娟
33 | 151:55 | 833 | 谢龙 | 马跃勇 | 15866916396 | 毛福祥 | 46489 | 石子 |  | 92.26 | 21.78 | 69.6 | [5 empty] | 0.88 |  |  |  | 吕小强 | 姬长娟
34 | 152:38 | 197 | 李钦 | 李钦 | 17798824507 | 段俊成 | 46491 | 石子 |  | 77.98 | 18.96 | 58.3 | [5 empty] | 0.72 |  |  |  | 吕小强 | 姬长娟
35 | 7.28 | 217 | 李跃 | 沙良振 | 13805221433 | 段俊成 | 46495 | 石子 |  | 103.72 | 24.5 | 78.5 | [5 empty] | .72 |  |  |  | 吕小强 | 姬长娟
36 | 8.11 | 003 | 高松钦 | 曹培贵 | 18251755119 | 段俊成 | 46501 | 石子 |  | 75.42 | 19.04 | 55.6 | [5 empty] | .78 |  |  |  | 吕小强 | 姬长娟
37 | 7.33 | 088 | 娄庆生 | 娄庆生 | 18344889808 | 庄团结 | 46420 | 砂 |  | 63.6 | 17.64 | 45.3 | 5.3 | 2.4 | 2.5 |  |  | 0.66 |  |  |  | 吕小强 | 姬长娟
38 | 7.34 | 016 | 闫东 | 闫东 | 13813277522 | 庄团结 | 46421 | 砂 |  | 64.08 | 18.18 | 45.2 | 5.8 | 2.7 | 2.3 |  |  | 0.7 |  |  |  | 吕小强 | 姬长娟
39 | 7.35 | 059 | 徐大勇 | 徐大勇 | 17705222272 | 庄团结 | 46422 | 砂 |  | 70.28 | 18.42 | 51.2 | 5.7 | 2.3 | 2.5 |  |  | 0.66 |  |  |  | 吕小强 | 姬长娟
40 | 7.39 | 903 | 王超 | 王超 | 15852115399 | 庄团结 | 46424 | 砂 |  | 56.66 | 16.34 | 39.7 | 5.2 | 2.5 | 2.4 |  |  | 0.62 |  |  |  | 吕小强 | 姬长娟
41 | 8.32 | 126 | 伊振刚 | 伊振刚 | 15252232999 | 庄团结 | 46429 | 砂 |  | 63.14 | 18.52 | 43.8 | 5.3 | 2.4 | 2.5 |  |  | 0.82 |  |  |  | 吕小强 | 姬长娟
42 | 8.35 | 797 | 藤尚峰 | 藤尚峰 | 13813279980 | 庄团结 | 46430 | 砂 |  | 58.9 | 17.36 | 40.7 | 5.7 | 2.5 | 2.2 |  |  | 0.84 |  |  |  | 吕小强 | 姬长娟
43 | 8.37 | 529 | 胡志权 | 胡志权 | 15063211121 | 杨需 | 46431 | 砂 |  | 59.82 | 18.28 | 40.8 | 5.9 | 2.8 | 2.3 |  |  | 0.74 |  |  |  | 吕小强 | 姬长娟
44 | 2.31 | 079 | 武加军 | 武加军 | 15371600099 | 庄团结 | 46442 | 砂 |  | 68.2 | 17.7 | 49.9 | 5.6 | 2.5 | 2.3 |  |  | 0.6 |  |  |  | 吕小强 | 姬长娟
45 | 2.32 | 097 | 张团结 | 朱洪柱 | 15852351659 | 庄团结 | 46443 | 砂 |  | 65.1 | 16.82 | 47.6 | 5.2 | 2 | 2.4 |  |  | 0.68 |  |  |  | 吕小强 | 姬长娟
46 | 2.33 | 607 | 谢海 | 谢海 | 13775834999 | 庄团结 | 46444 | 砂 |  | 63.66 | 19 | 43.8 | 5.5 | 2.6 | 2.3 |  |  | 0.86 |  |  |  | 吕小强 | 姬长娟
47 | 3.07 | 818 | 刘刚 | 刘刚 | 13805221470 | 庄团结 | 46445 | 砂 |  | 65.46 | 18.34 | 46.32 | 5.8 | 2.3 | 2.4 |  |  | 0.8 |  |  |  | 吕小强 | 姬长娟
48 | 3.12 | 798 | 张红庆 | 张红庆 | 18251755988 | 庄团结 | 46446 | 砂 |  | 53.98 | 18.98 | 34.3 | 5.8 | 2.5 | 2.6 |  |  | 0.7 |  |  |  | 吕小强 | 姬长娟
49 | 5.24 | 127 | 庄猛 | 庄汉强 | 13952293221 | 庄团结 | 46454 | 砂 |  | 60.88 | 16.02 | 44 | 5.2 | 2 | 2.4 |  |  | 0.86 |  |  |  | 吕小强 | 姬长娟
50 | 7.13 | 561 | 闫东 | 闫东 | 13813277522 | 刘保安 | 46462 | 砂 |  | 55.22 | 17.58 | 36.9 | 5.9 | 2.6 | 2.3 |  |  | 0.74 |  |  |  | 吕小强 | 姬长娟
51 | 8.47 | 696 | 庄猛 | 姚佩齐 | 13805221198 | 庄团结 | 46469 | 砂 |  | 56.86 | 16.78 | 39.2 | 5.8 | 2.7 | 2.3 |  |  | 0.88 |  |  |  | 吕小强 | 姬长娟
52 | 9.04 | 839 | 吴迪 | 吴迪 | 13775931858 | 庄团结 | 46470 | 砂 |  | 61.68 | 19.34 | 41.5 | 5.7 | 2.3 | 2.5 |  |  | 0.84 |  |  |  | 吕小强 | 姬长娟
53 | 10.29 | 083 | 龚培亮 | 龚培亮 | 15366790444 | 庄团结 | 46472 | 砂 |  | 62.14 | 18.7 | 42.7 | 5.2 | 2.5 | 2.4 |  |  | 0.74 |  |  |  | 吕小强 | 姬长娟
54 | 11.06 | 6111 | 顾帅 | 吴峰 | 18251759261 | 庄团结 | 46473 | 砂 |  | 61.96 | 17.34 | 43.8 | 5.3 | 2.4 | 2.5 |  |  | 0.82 |  |  |  | 吕小强 | 姬长娟
55 | 12.00 | 798 | 王超 | 王超 | 15852115399 | 庄团结 | 46475 | 砂 |  | 57.58 | 18.88 | 38 | 5.7 | 2.5 | 2.2 |  |  | 0.7 |  |  |  | 吕小强 | 姬长娟
56 | 5.45 | 083 | 潘肖 | 郁向友 | 13813278481 | 庄团结 | 46479 | 砂 |  | 66.3 | 18.78 | 46.7 | 5.9 | 2.8 | 2.3 |  |  | 0.82 |  |  |  | 吕小强 | 姬长娟
57 | 5.46 | 607 | 庄猛 | 姚佩齐 | 13805221198 | 庄团结 | 46480 | 砂 |  | 59.78 | 18.86 | 40.02 | 5.6 | 2.5 | 2.3 |  |  | 0.9 |  |  |  | 吕小强 | 姬长娟
58 | 5.52 | 6111 | 刘刚 | 刘刚 | 13805221470 | 庄团结 | 46483 | 砂 |  | 57.52 | 17.28 | 39.4 | 5.2 | 2 | 2.4 |  |  | 0.84 |  |  |  | 吕小强 | 姬长娟
59 | 5.55 | 108 | 谢海 | 谢海 | 13775834999 | 庄团结 | 46484 | 砂 |  | 62.3 | 18.88 | 42.6 | 5.5 | 2.6 | 2.3 |  |  | 0.82 |  |  |  | 吕小强 | 姬长娟
60 | 5.59 | 2299 | 柳涛 | 柳召付 | 15152002008 | 庄团结 | 46485 | 砂 |  | 60.38 | 17.1 | 42.4 | 5.8 | 2.3 | 2.4 |  |  | 0.88 |  |  |  | 吕小强 | 姬长娟
61 | 6.09 | 2903 | 张凯 | 曹升吉 | 13913489206 | 庄团结 | 46486 | 砂 |  | 56.46 | 16.38 | 39.3 | 5.8 | 2.5 | 2.6 |  |  | 0.78 |  |  |  | 吕小强 | 姬长娟
62 | 6.14 | 3853 | 杜坤 | 杜辉 | 15062043488 | 杨需 | 46488 | 砂 |  | 56.58 | 16.46 | 39.3 | 5.2 | 2 | 2.4 |  |  | 0.82 |  |  |  | 吕小强 | 姬长娟
63 | 6.34 | 059 | 于士春 | 于士春 | 15312654439 | 庄团结 | 46490 | 砂 |  | 68.07 | 18.22 | 49.05 | 5.9 | 2.6 | 2.3 |  |  | 0.8 |  |  |  | 吕小强 | 姬长娟
64 | 6.47 | 520 | 王超 | 王超 | 15852115399 | 庄团结 | 46492 | 砂 |  | 57.02 | 17.12 | 39 | 5.9 | 2.8 | 2.3 |  |  | 0.9 |  |  |  | 吕小强 | 姬长娟
65 | 6.49 | 345 | 伊振刚 | 伊振刚 | 15252232999 | 庄团结 | 46493 | 砂 |  | 68.6 | 19.04 | 48.9 | 5.6 | 2.5 | 2.3 |  |  | 0.66 |  |  |  | 吕小强 | 姬长娟
66 | 6.5 | 207 | 藤尚峰 | 藤尚峰 | 13813279980 | 庄团结 | 46494 | 砂 |  | 64.48 | 18.24 | 45.6 | 5.2 | 2 | 2.4 |  |  | 0.64 |  |  |  | 吕小强 | 姬长娟
67 | 7.38 | 097 | 胡志权 | 胡志权 | 15063211121 | 庄团结 | 46496 | 砂 |  | 66.12 | 17.12 | 48.2 | 5.5 | 2.6 | 2.3 |  |  | 0.8 |  |  |  | 吕小强 | 姬长娟
68 | 7.4 | 079 | 武加军 | 武加军 | 15371600099 | 庄团结 | 46497 | 砂 |  | 70.3 | 17.54 | 51.9 | 5.8 | 2.3 | 2.4 |  |  | 0.86 |  |  |  | 吕小强 | 姬长娟
69 | 8.01 | 266 | 吴迪 | 吴迪 | 13775931858 | 庄团结 | 46498 | 砂 |  | 60.58 | 16.8 | 43.2 | 5.2 | 2 | 2.4 |  |  | 0.58 |  |  |  | 吕小强 | 姬长娟
70 | 8.02 | 088 | 龚培亮 | 龚培亮 | 15366790444 | 庄团结 | 46499 | 砂 |  | 63.1 | 18.22 | 44 | 5.9 | 2.6 | 2.3 |  |  | 0.88 |  |  |  | 吕小强 | 姬长娟
71 | 8.03 | 016 | 顾帅 | 吴峰 | 18251759261 | 庄团结 | 46500 | 砂 |  | 62.54 | 18.36 | 43.5 | 5.8 | 2.7 | 2.3 |  |  | 0.68 |  |  |  | 吕小强 | 姬长娟