## 邳州分公司
收料登记表填报 日期 ：2018 年 11月20日 填表人 ：李凤
单位：江苏大力神管桩有限公司
序号 | 到厂时间 | 送料人相关信息 |  |  |  |  | 物品相关信息（参数指标等） | [11 empty] | 结算信息 |  |  | 检验员 | 过磅员 | 备注
| 时 分 | 车号 | 车主姓名 （客户） | 司机姓名 | 司机手机号 | 所属车队 | 入库单号 | 品名 | 规格 | 毛重t | 皮重t | 净重t | 含水率% | 含泥量% | 细度模数 | 级配区/颗粒级配 | 压碎值% | 扣杂质t | 结算重量 | 单价/元 | 金额/元
1 | 8:01 | 苏CGS630 | 杜文杰 | 杜文杰 | 13811078925 | 庄团结 | WIN0048734 | 河砂 | 中粗砂 | 57.42 | 18.42 | 39 | 7 | 1.8 | 2.5 | Ⅱ区 |  | 0.4 | 38.6 | 121 | 4670.6 | 李凤 | 杜娥娥
2 | 18:02 | 鲁Q121BS | 于大会 | 葛全 | 15077807769 | 王星 | WIN0048735 | 石子 | 1-2# | 70.2 | 20.28 | 49.92 |  |  |  | 良好 | 7 | 1.02 | 48.9 | 118 | 5770.2 | 耿小龙 | 杜娥娥
3 | 18:19 | 鲁Q718BZ | 陈磊 | 胡光发 | 18761484744 | 李海洋 | WIN0048736 | 石子 | 1-2# | 78.6 | 20.72 | 57.88 |  |  |  | 良好 | 7 | 1.08 | 56.8 | 118 | 6702.4 | 耿小龙 | 杜娥娥
4 | 23:42 | 鲁QV8855 | 孙立 | 侯传栋 | 13815387277 | 李海洋 | WIN0048736 | 石子 | 1-2# | 92.22 | 23.64 | 68.58 |  |  |  | 良好 | 7 | 0.58 | 68 | 118 | 8024 | 耿小龙 | 杜娥娥
5 | 0:28 | 鲁QV8530 | 孙立 | 蒋学武 | 13951346788 | 李海洋 | WIN0048736 | 石子 | 1-2# | 96.4 | 21.96 | 74.44 |  |  |  | 良好 | 7 | 0.54 | 73.9 | 118 | 8720.2 | 耿小龙 | 杜娥娥
6 | 5:15 | 鲁QV8855 | 孙立 | 侯传栋 | 13815387277 | 李海洋 | WIN0048736 | 石子 | 1-2# | 92.6 | 23.58 | 69.02 |  |  |  | 良好 | 7 | 0.52 | 68.5 | 118 | 8083 | 耿小龙 | 杜娥娥
合计 | [11 empty] | 358.84 | [5 empty] | 4.14 | 354.7 |  | 41970.4

## 巨野分公司
收料登记表填报 日期 2018年 11 月 20 日 填表人 ：杨振华
单位：江苏大力神管桩有限公司巨野分公司
序号 | 到厂时间 | 送料人相关信息 |  |  |  |  | 物品相关信息（参数指标等） | [11 empty] | 结算信息 |  |  | 检验员 | 过磅员 | 备注
| 时 分 | 车号 | 车主姓名 | 司机姓名 | 司机手机号 | 所属车队 | 入库单号 | 品名 | 规格 | 毛重 | 皮重 | 净重 | 含水率% | 含泥量% | 细度模数 | 级配区 | 压碎值 | 扣杂质t | 结算重量 | 单价 | 金额
1 | 0:02 | 鲁H18B13 | 刘逢 | 刘逢 | 15263761813 | 郑言克 | 010256 | 石子 | 1--2 | 50.17 | 16.44 | 33.73 | [5 empty] | 0.1T | 33.6 | 108 | 3628.8 | 冯海英 | 聂恒光
2 | 0:05 | 鲁HW6682 | 李生军 | 李生军 | 17853793856 | 郑言克 | 010257 | 石子 | 1--2 | 50.64 | 18.68 | 31.96 | [5 empty] | 0.1T | 31.8 | 108 | 3434.4 | 冯海英 | 聂恒光
3 | 0:08 | 鲁RK3339 | 高西安 | 高西安 | 18605309508 | 李广坤 | 010258 | 石子 | 1--2 | 49.57 | 16.26 | 33.31 | [5 empty] | 0.1T | 33.2 | 137 | 4548.4 | 冯海英 | 聂恒光
4 | 7:27 | 鲁H9F810 | 李启东 | 李启东 | 15065029982 | 李启东 | 010259 | 带钢 | 150*1.2 | 51.27 | 14.67 | 36.6 | [6 empty] | 36.6 |  | 0 | 冯海英 | 聂恒光
5 | 7:39 | 鲁RN9829 | 魏祥远 | 魏祥远 | 15854038599 | 郑言克 | 010260 | 机制沙 | 中粗 | 49.06 | 16.29 | 32.77 | [5 empty] | 0.1T | 32.6 | 137 | 4466.2 | 冯海英 | 聂恒光
6 | 7:41 | 鲁RN9829 | 魏祥远 | 魏祥远 | 15854038599 | 郑言克 | 010261 | 机制沙 | 中粗 | 49.56 | 16.19 | 33.37 | [5 empty] | 0.1T | 33.2 | 137 | 4548.4 | 冯海英 | 聂恒光
7 | 9:23 | 鲁RJ7715 | 刘迟建 | 刘迟建 | 15865000158 | 刘迟建 | 010262 | 钢棒 | &9.0 | 47.69 | 14.64 | 33.05 | [6 empty] | 33.05 |  | 0 | 冯海英 | 聂恒光
8 | 11:05 | 鲁RK3339 | 高西安 | 高西安 | 18605309508 | 李广坤 | 010263 | 石子 | 1--2 | 49.8 | 16.2 | 33.6 | [5 empty] | 0.1T | 33.5 | 137 | 4589.5 | 冯海英 | 聂恒光
9 | 12:50 | 鲁H78E87 | 张庆刚 | 李青 | 13953718268 | 郑言克 | 010264 | 石子 | 1--2 | 49.43 | 15.81 | 33.62 | [5 empty] | 0.1T | 33.5 | 108 | 3618 | 冯海英 | 聂恒光
10 | 12:53 | 鲁H96E65 | 郭凯 | 郭凯 | 15864777797 | 郑言克 | 010265 | 石子 | 1--2 | 50.15 | 16.81 | 33.34 | [5 empty] | 0.1T | 33.2 | 108 | 3585.6 | 冯海英 | 聂恒光
11 | 320:38 | 鲁HG6983 | 田延卫 | 田延卫 | 13365378599 | 李广坤 | 010266 | 石子 | 1--2 | 47.39 | 15.3 | 32.09 | [5 empty] | 0.1T | 31.9 | 108 | 3445.2 | 冯海英 | 聂恒光
12 | 15:55 | 鲁RN9829 | 米强栋 | 米强栋 | 18953005713 | 郑言克 | 010267 | 机制沙 | 中粗 | 49.32 | 16.43 | 32.89 | [5 empty] | 0.1T | 32.7 | 137 | 4479.9 | 冯海英 | 聂恒光
13 | 17:39 | 鲁HD2339 | 王彦钦 | 张连聚 | 17753053019 | 巨野中联 | 010268 | 水泥 | PO42.5 | 92.24 | 24.83 | 67.41 | [6 empty] | 67.2 | 525 | 35280 | 冯海英 | 聂恒光
14 | 18:20 | 鲁RN9861 | 刘迎春 | 刘迎春 | 13455449399 | 郑言克 | 010269 | 机制沙 | 中粗 | 49.42 | 16.21 | 33.21 | [6 empty] | 32.7 | 137 | 4479.9 | 冯海英 | 聂恒光
15 | 18:22 | 鲁RB6017 | 李如魁 | 李如魁 | 15552062966 | 郑言克 | 010270 | 石子 | 1--2 | 49.47 | 16.51 | 32.96 | [5 empty] | 0.1T | 32.8 | 108 | 3542.4 | 冯海英 | 聂恒光
16 | 18:24 | 鲁HSC752 | 聂洪波 | 聂洪波 | 13396217663 | 郑言克 | 010271 | 石子 | 1--2 | 46.71 | 15.73 | 30.98 | [5 empty] | 0.1T | 30.8 | 108 | 3326.4 | 冯海英 | 聂恒光
17 | 18:26 | 鲁H78E87 | 张庆刚 | 李青 | 13953718268 | 郑言克 | 010272 | 石子 | 1--2 | 49.97 | 15.74 | 34.23 | [5 empty] | 0.1T | 34.1 | 108 | 3682.8 | 冯海英 | 聂恒光
18 | 18:28 | 鲁H96E65 | 郭凯 | 郭凯 | 15864777797 | 郑言克 | 010273 | 石子 | 1--2 | 49.53 | 16.76 | 32.77 | [5 empty] | 0.1T | 32.6 | 108 | 3520.8 | 冯海英 | 聂恒光
19 | 18:44 | 鲁RK3339 | 高西安 | 高西安 | 18605309508 | 李广坤 | 010274 | 石子 | 1--2 | 49.78 | 16.17 | 33.61 | [5 empty] | 0.1T | 33.5 | 137 | 4589.5 | 冯海英 | 聂恒光
20 | 21:31 | 鲁H18B13 | 刘逢 | 刘逢 | 15263761813 | 郑言克 | 010275 | 石子 | 1--2 | 48.89 | 16.5 | 32.39 | [5 empty] | 0.1T | 32.2 | 108 | 3477.6 | 冯海英 | 聂恒光
21 | 21:34 | 鲁HW6682 | 李生军 | 李生军 | 17853793856 | 郑言克 | 010276 | 石子 | 1--2 | 49.66 | 18.77 | 30.89 | [5 empty] | 0.1T | 30.7 | 108 | 3315.6 | 冯海英 | 聂恒光
22 | 21:36 | 鲁H13A61 | 孙西旺 | 刘传义 | 13375379877 | 郑言克 | 010277 | 石子 | 1--2 | 48.89 | 15.73 | 33.16 | [5 empty] | 0.1T | 33 | 108 | 3564 | 冯海英 | 聂恒光
23 | 21:47 | 鲁RN2329 | 张庆友 | 张庆友 | 15965695489 | 李广坤 | 010278 | 石子 | 1--2 | 49.66 | 16.17 | 33.49 | [5 empty] | 0.1T | 33.3 | 137 | 4562.1 | 冯海英 | 聂恒光
24 | 23:11 | 鲁H78E87 | 张庆刚 | 李青 | 13953718268 | 郑言克 | 010279 | 石子 | 1--2 | 50.05 | 15.69 | 34.36 | [5 empty] | 0.1T | 34.2 | 108 | 3693.6 | 冯海英 | 聂恒光
25 | 23:13 | 鲁H96E65 | 郭凯 | 郭凯 | 15864777797 | 郑言克 | 010280 | 石子 | 1--2 | 49.06 | 16.71 | 32.35 | [5 empty] | 0.1T | 32.2 | 108 | 3477.6 | 冯海英 | 聂恒光
26 | [11 empty] | 0 | [8 empty] | 0 | 冯海英 | 聂恒光
27 | [11 empty] | 0 | [8 empty] | 0
28 | [11 empty] | 0 | [8 empty] | 0
29 | [11 empty] | 0 | [8 empty] | 0
30 | [11 empty] | 0 | [8 empty] | 0
31 | [11 empty] | 0 | [8 empty] | 0
32 | [11 empty] | 0 | [8 empty] | 0
33 | [11 empty] | 0 | [8 empty] | 0
34 | [11 empty] | 0 | [8 empty] | 0
35 | [11 empty] | 0 | [8 empty] | 0
36 | [11 empty] | 0 | [8 empty] | 0
37 | [11 empty] | 0 | [8 empty] | 0
38 | [11 empty] | 0 | [8 empty] | 0
39 | [11 empty] | 0 | [8 empty] | 0
40 | [11 empty] | 0 | [8 empty] | 0
41 | [11 empty] | 0 | [8 empty] | 0 | 冯海英 | 聂恒光
42 | [11 empty] | 0 | [8 empty] | 0 | 冯海英 | 聂恒光
43 | [11 empty] | 0 | [8 empty] | 0 | 冯海英 | 聂恒光
44 | [11 empty] | 0 | [8 empty] | 0 | 冯海英 | 聂恒光
45 | [11 empty] | 0 | [8 empty] | 0 | 冯海英 | 聂恒光
46 | [11 empty] | 0 | [8 empty] | 0 | 冯海英 | 聂恒光
47 | [11 empty] | 0 | [8 empty] | 0 | 冯海英 | 聂恒光
48 | [11 empty] | 0 | [8 empty] | 0 | 冯海英 | 聂恒光
49 | [11 empty] | 0 | [8 empty] | 0 | 冯海英 | 聂恒光
50 | [11 empty] | 0 | [8 empty] | 0 | 冯海英 | 聂恒光
51 | [11 empty] | 0 | [8 empty] | 0 | 冯海英 | 聂恒光
52 | [11 empty] | 0 | [8 empty] | 0 | 冯海英 | 聂恒光
53 | [11 empty] | 0 | [8 empty] | 0 | 冯海英 | 聂恒光
54 | [11 empty] | 0 | [8 empty] | 0 | 冯海英 | 聂恒光
55 | [11 empty] | 0 | [8 empty] | 0 | 冯海英 | 聂恒光
56 | [11 empty] | 0 | [8 empty] | 0 | 冯海英 | 聂恒光
57 | [11 empty] | 0 | [8 empty] | 0 | 冯海英 | 聂恒光
58 | [11 empty] | 0 | [8 empty] | 0 | 冯海英 | 聂恒光
59 | [11 empty] | 0 | [8 empty] | 0 | 冯海英 | 聂恒光
60 | [11 empty] | 0 | [8 empty] | 0 | 冯海英 | 聂恒光
61 | [11 empty] | 0 | [8 empty] | 0 | 冯海英 | 聂恒光
62 | [11 empty] | 0 | [8 empty] | 0 | 冯海英 | 聂恒光
63 | [11 empty] | 0 | [8 empty] | 0 | 冯海英 | 聂恒光
64 | [11 empty] | 0 | [8 empty] | 0 | 冯海英 | 聂恒光
65 | [11 empty] | 0 | [8 empty] | 0 | 冯海英 | 聂恒光
66 | [11 empty] | 0 | [8 empty] | 0 | 冯海英 | 聂恒光
67 | [11 empty] | 0 | [8 empty] | 0 | 冯海英 | 聂恒光
68 | [11 empty] | 0 | [8 empty] | 0 | 冯海英 | 聂恒光
120856.7

## 连云港分公司
收料登记表填报 日期 2018 年 11 月 20 日 填表人 张传迎、万守超
单位：江苏大力神管桩有限公司连云港分公司
序号 | 到厂时间 | 送料人相关信息 |  |  |  |  | 物品相关信息（参数指标等） | [11 empty] | 结算信息 |  |  | 检验员 | 过磅员 | 备注
| 时 分 | 车号 | 车主姓名 （客户） | 司机姓名 | 司机手机号 | 所属车队 | 入库单号 | 品名 | 规格 | 毛重t | 皮重t | 净重t | 含水率% | 含泥量% | 细度模数 | 级配区 | 压碎值 | 扣杂质t | 结算重量 | 单价 | 金额
1 | 8:30 | 0553 | 孙冲 | 张来高 | 13775439287 | 孙冲 | 4953 | 碎石 | 5~25 | 87.16 | 21.42 | 65.74 |  | 0.3 |  | I | 7.5% | 0.74 | 65 | 90 |  | 万守超 | 张传迎
2 | 16:31 | 0553 | 孙冲 | 张来高 | 13775439287 | 孙冲 | 4954 | 碎石 | 5~25 | 67.72 | 20.84 | 46.88 |  | 0.3 |  | I | 7.5% | 0.88 | 46 | 90 |  | 万守超 | 张传迎
3
4
5
6
7
8
9
10
11
12
13
14
15 | 合计 | [10 empty] | 112.62 | [6 empty] | 111
备注：退货也登记，在备注中注明不合格退货，所有重量和单价、金额均以0标记

## 大唐混凝土
收料登记表填报 日期 2018 年 11月 20日 填表人：吕小强
20180923 | 单位：江苏大唐商品混凝土有限公司
序号 | 到厂时间 | 送料人相关信息 |  |  |  |  | 物品相关信息（参数指标等） | [11 empty] | 结算信息 |  |  | 检验员 | 过磅员
| 时 分 | 车号 | 车主姓名 （客户） | 司机姓名 | 司机手机号 | 所属车队 | 入库单号 | 品名 | 规格 | 毛重t | 皮重t | 净重t | 含水率% | 含泥量% | 细度模数 | 级配区 | 压碎值 | 扣杂质t | 结算重量 | 单价 | 金额
1 | 9.57 | 623 | 娄庆生 | 娄庆生 | 18344889808 | 庄团结 | 46834 | 砂 |  | 59.74 | 17.18 | 41.7 | 5.3 | 2.4 | 2.5 |  |  | 0.86 |  |  |  | 吕小强 | 姬长娟
2 | 251:31 | 153 | 闫东 | 闫东 | 13813277522 | 庄团结 | 46839 | 砂 |  | 55.26 | 17.04 | 37.4 | 5.8 | 2.7 | 2.3 |  |  | 0.82 |  |  |  | 吕小强 | 姬长娟
3 | 10.49 | 360 | 徐大勇 | 徐大勇 | 17705222272 | 庄团结 | 46840 | 砂 |  | 56.62 | 17.18 | 38.6 | 5.7 | 2.3 | 2.5 |  |  | 0.84 |  |  |  | 吕小强 | 姬长娟
4 | 11.25 | 661 | 王超 | 王超 | 15852115399 | 庄团结 | 46844 | 砂 |  | 60.02 | 18.08 | 41 | 5.2 | 2.5 | 2.4 |  |  | 0.94 |  |  |  | 吕小强 | 姬长娟
5 | 12.33 | 212 | 伊振刚 | 伊振刚 | 15252232999 | 庄团结 | 46848 | 砂 |  | 58.14 | 16.34 | 41 | 5.3 | 2.4 | 2.5 |  |  | 0.8 |  |  |  | 吕小强 | 姬长娟
6 | 3.22 | 335 | 藤尚峰 | 藤尚峰 | 13813279980 | 庄团结 | 46857 | 砂 |  | 62.8 | 18.84 | 43.08 | 5.7 | 2.5 | 2.2 |  |  | 0.88 |  |  |  | 吕小强 | 姬长娟
7 | 3.24 | 107 | 胡志权 | 胡志权 | 15063211121 | 庄团结 | 4686 | 砂 |  | 54.72 | 16.24 | 37.54 | 5.9 | 2.8 | 2.3 |  |  | 0.94 |  |  |  | 吕小强 | 姬长娟
8 | 5.36 | 797 | 武加军 | 武加军 | 15371600099 | 杨需 | 46867 | 砂 |  | 64.04 | 19.08 | 44.2 | 5.6 | 2.5 | 2.3 |  |  | 0.76 |  |  |  | 吕小强 | 姬长娟
9 | 5.37 | 892 | 张团结 | 朱洪柱 | 15852351659 | 庄团结 | 46868 | 砂 |  | 58.1 | 17.34 | 40 | 5.2 | 2 | 2.4 |  |  | 0.76 |  |  |  | 吕小强 | 姬长娟
10 | 6.54 | 607 | 谢海 | 谢海 | 13775834999 | 庄团结 | 46874 | 砂 |  | 63.76 | 16.68 | 46.2 | 5.5 | 2.6 | 2.3 |  |  | 0.88 |  |  |  | 吕小强 | 姬长娟
11 | 6.56 | 126 | 刘刚 | 刘刚 | 13805221470 | 庄团结 | 46875 | 砂 |  | 61.74 | 18.56 | 42.3 | 5.8 | 2.3 | 2.4 |  |  | 0.88 |  |  |  | 吕小强 | 姬长娟
12 | 6.57 | 779 | 张红庆 | 张红庆 | 18251755988 | 庄团结 | 46876 | 砂 |  | 61.7 | 17.12 | 43.7 | 5.8 | 2.5 | 2.6 |  |  | 0.88 |  |  |  | 吕小强 | 姬长娟
13 | 7.03 | 026 | 庄猛 | 庄汉强 | 13952293221 | 杨需 | 46877 | 砂 |  | 64.4 | 20.1 | 43.6 | 5.2 | 2 | 2.4 |  |  | 0.7 |  |  |  | 吕小强 | 姬长娟
14 | 7.14 | 960 | 闫东 | 闫东 | 13813277522 | 庄团结 | 46880 | 砂 |  | 60.74 | 18.1 | 41.9 | 5.9 | 2.6 | 2.3 |  |  | 0.74 |  |  |  | 吕小强 | 姬长娟
15 | 7.40 | 055 | 庄猛 | 姚佩齐 | 13805221198 | 庄团结 | 46883 | 砂 |  | 56.54 | 18.84 | 36.8 | 5.8 | 2.7 | 2.3 |  |  | 0.9 |  |  |  | 吕小强 | 姬长娟
16 | 8.22 | 127 | 吴迪 | 吴迪 | 13775931858 | 庄团结 | 46886 | 砂 |  | 57.92 | 16.36 | 40.7 | 5.7 | 2.3 | 2.5 |  |  | 0.86 |  |  |  | 吕小强 | 姬长娟
17 | 8.23 | 850 | 龚培亮 | 龚培亮 | 15366790444 | 庄团结 | 46887 | 砂 |  | 59.4 | 17.2 | 41.4 | 5.2 | 2.5 | 2.4 |  |  | 0.8 |  |  |  | 吕小强 | 姬长娟
18 | 8.24 | 818 | 顾帅 | 吴峰 | 18251759261 | 庄团结 | 46888 | 砂 |  | 63.8 | 18.02 | 44.9 | 5.3 | 2.4 | 2.5 |  |  | 0.88 |  |  |  | 吕小强 | 姬长娟
19 | 8.59 | 788 | 王超 | 王超 | 15852115399 | 庄团结 | 46891 | 砂 |  | 53.36 | 16.6 | 36 | 5.7 | 2.5 | 2.2 |  |  | 0.76 |  |  |  | 吕小强 | 姬长娟
20 | 9.01 | 022 | 潘肖 | 郁向友 | 13813278481 | 庄团结 | 46892 | 砂 |  | 55.02 | 16.76 | 37.4 | 5.9 | 2.8 | 2.3 |  |  | 0.86 |  |  |  | 吕小强 | 姬长娟
21 | 9.03 | 520 | 庄猛 | 姚佩齐 | 13805221198 | 庄团结 | 46893 | 砂 |  | 60.22 | 17.34 | 42 | 5.6 | 2.5 | 2.3 |  |  | 0.88 |  |  |  | 吕小强 | 姬长娟
22 | 9.18 | 758 | 刘刚 | 刘刚 | 13805221470 | 杨需 | 46897 | 砂 |  | 61.98 | 19.5 | 41.7 | 5.2 | 2 | 2.4 |  |  | 0.78 |  |  |  | 吕小强 | 姬长娟
23 | 9.26 | 345 | 谢海 | 谢海 | 13775834999 | 庄团结 | 46898 | 砂 |  | 63.66 | 18.5 | 44.3 | 5.5 | 2.6 | 2.3 |  |  | 0.86 |  |  |  | 吕小强 | 姬长娟
24 | 9.45 | 789 | 柳涛 | 柳召付 | 15152002008 | 庄团结 | 46899 | 砂 |  | 59.54 | 16.86 | 41.8 | 5.8 | 2.3 | 2.4 |  |  | 0.88 |  |  |  | 吕小强 | 姬长娟
25 | 10.01 | 880 | 张凯 | 曹升吉 | 13913489206 | 庄团结 | 46900 | 砂 |  | 68.04 | 18.9 | 48.3 | 5.8 | 2.5 | 2.6 |  |  | 0.84 |  |  |  | 吕小强 | 姬长娟
26 | 10.03 | 798 | 藤尚峰 | 藤尚峰 | 13813279980 | 庄团结 | 46901 | 砂 |  | 59.38 | 19.16 | 39.4 | 5.6 | 2.5 | 2.3 |  |  | 0.82 |  |  |  | 吕小强 | 姬长娟
27 | 10.19 | 806 | 胡志权 | 胡志权 | 15063211121 | 庄团结 | 46902 | 砂 |  | 67.56 | 20.34 | 46.4 | 5.2 | 2 | 2.4 |  |  | 0.82 |  |  |  | 吕小强 | 姬长娟
28 | 10.21 | 356 | 武加军 | 武加军 | 15371600099 | 庄团结 | 46903 | 砂 |  | 60.56 | 16.7 | 43 | 5.5 | 2.6 | 2.3 |  |  | 0.86 |  |  |  | 吕小强 | 姬长娟
29 | 10.24 | 619 | 张团结 | 朱洪柱 | 15852351659 | 庄团结 | 46904 | 砂 |  | 64.38 | 18 | 45.6 | 5.8 | 2.3 | 2.4 |  |  | 0.78 |  |  |  | 吕小强 | 姬长娟
30 | 10.42 | 561 | 谢海 | 谢海 | 13775834999 | 刘保安 | 46908 | 砂 |  | 55.1 | 17.48 | 36.8 | 5.8 | 2.5 | 2.6 |  |  | 0.82 |  |  |  | 吕小强 | 姬长娟
31 | 11.10 | 207 | 刘刚 | 刘刚 | 13805221470 | 庄团结 | 46911 | 砂 |  | 62.18 | 18.3 | 43 | 5.8 | 2.3 | 2.4 |  |  | 0.88 |  |  |  | 吕小强 | 姬长娟
32 | 12.51 | 661 | 张红庆 | 张红庆 | 18251755988 | 庄团结 | 46917 | 砂 |  | 58.46 | 18 | 39.6 | 5.8 | 2.5 | 2.6 |  |  | 0.86 |  |  |  | 吕小强 | 姬长娟
33 | 24:00 | 831 | 庄猛 | 庄汉强 | 13952293221 | 庄团结 | 46918 | 砂 |  | 60.94 | 18.14 | 42 | 5.6 | 2.5 | 2.3 |  |  | 0.8 |  |  |  | 吕小强 | 姬长娟
34 | 30:43 | 903 | 庄猛 | 姚佩齐 | 13805221198 | 庄团结 | 46920 | 砂 |  | 56.86 | 16.46 | 39.6 | 5.2 | 2 | 2.4 |  |  | 0.8 |  |  |  | 吕小强 | 姬长娟
35 | 5.33 | 650 | 王法叶 | 王法叶 | 18136361877 | 庄团结 | 46924 | 砂 |  | 62.18 | 17.46 | 43.9 | 5.5 | 2.6 | 2.3 |  |  | .82 |  |  |  | 吕小强 | 姬长娟
36 | 5.37 | 798 | 顾帅 | 吴峰 | 18251759261 | 庄团结 | 46926 | 砂 |  | 60.06 | 18.38 | 40.8 | 5.8 | 2.3 | 2.4 |  |  | .88 |  |  |  | 吕小强 | 姬长娟
37 | 7.14 | 055 | 柳涛 | 柳召付 | 15152002008 | 庄团结 | 49942 | 砂 |  | 54.22 | 18.84 | 34.6 | 5.8 | 2.5 | 2.6 |  |  | .78 |  |  |  | 吕小强 | 姬长娟
38 | 8.12 | 932 | 郑浩 | 藤雷 | 15365863398 | 丁保力 | 46827 | 石子 |  | 56.62 | 17.02 | 39.2 | [5 empty] | 0.4 |  |  |  | 吕小强 | 姬长娟
39 | 8.14 | 973 | 孙立 | 刘雷 | 13952109345 | 丁保力 | 46828 | 石子 |  | 57.4 | 17.42 | 39.4 | [5 empty] | 0.58 |  |  |  | 吕小强 | 姬长娟
40 | 8.15 | 933 | 赵风超 | 赵凤超 | 18105202044 | 丁保力 | 46829 | 石子 |  | 57.54 | 17.16 | 39.8 | [5 empty] | 0.58 |  |  |  | 吕小强 | 姬长娟
41 | 8.34 | 992 | 吴衡 | 吴衡 | 13815338234 | 高松钦 | 46830 | 石子 |  | 56.6 | 15.28 | 40.9 | [5 empty] | 0.42 |  |  |  | 吕小强 | 姬长娟
42 | 8.37 | 556 | 毛福祥 | 刘志 | 18068483819 | 李海洋 | 46831 | 石子 |  | 88.7 | 22.42 | 65.6 | [5 empty] | 0.68 |  |  |  | 吕小强 | 姬长娟
43 | 9.22 | 358 | 陈汉宝 | 陈汉宝 | 13815383068 | 李海洋 | 46832 | 石子 |  | 82.72 | 22.8 | 59.3 | [5 empty] | 0.62 |  |  |  | 吕小强 | 姬长娟
44 | 10.16 | 836 | 吴权现 | 吴权现 | 15252225688 | 段浚成 | 46835 | 石子 |  | 72.4 | 18.72 | 53.2 | [5 empty] | 0.48 |  |  |  | 吕小强 | 姬长娟
45 | 10.58 | 867 | 郑浩 | 藤雷 | 15365863398 | 高松钦 | 46842 | 石子 |  | 60 | 20.4 | 39 | [5 empty] | 0.6 |  |  |  | 吕小强 | 姬长娟
46 | 11.26 | 868 | 谢龙 | 马跃勇 | 15866916396 | 李海洋 | 46845 | 石子 |  | 79.36 | 22.84 | 56 | [5 empty] | 0.52 |  |  |  | 吕小强 | 姬长娟
47 | 12.24 | 861 | 李钦 | 李钦 | 17798824507 | 李海洋 | 46846 | 石子 |  | 79.94 | 22.88 | 56.5 | [5 empty] | 0.56 |  |  |  | 吕小强 | 姬长娟
48 | 12.25 | 367 | 高松钦 | 曹培贵 | 18251755119 | 高松钦 | 46847 | 石子 |  | 63.2 | 18.26 | 44.4 | [5 empty] | 0.54 |  |  |  | 吕小强 | 姬长娟
49 | 12.34 | 399 | 韩红 | 朱斌 | 13815385675 | 杨需 | 46849 | 石子 |  | 58.46 | 17.62 | 40.4 | [5 empty] | 0.44 |  |  |  | 吕小强 | 姬长娟
50 | 12.35 | 167 | 韩红 | 贾传刚 | 18260764777 | 杨需 | 46850 | 石子 |  | 59.56 | 16.8 | 42.3 | [5 empty] | 0.46 |  |  |  | 吕小强 | 姬长娟
51 | 1.30 | 021 | 郑浩 | 藤丙坤 | 13815385227 | 高松钦 | 46851 | 石子 |  | 55.52 | 15.68 | 39 | [5 empty] | 0.84 |  |  |  | 吕小强 | 姬长娟
52 | 1.42 | 833 | 陈汉宝 | 陈汉宝 | 13815383068 | 毛福祥 | 46852 | 石子 |  | 89 | 22.68 | 65.7 | [5 empty] | 0.62 |  |  |  | 吕小强 | 姬长娟
53 | 3.56 | 867 | 郑浩 | 藤雷 | 15365863398 | 高松钦 | 46859 | 石子 |  | 61.02 | 18.82 | 41.8 | [5 empty] | 0.4 |  |  |  | 吕小强 | 姬长娟
54 | 3.57 | 277 | 孙立 | 刘雷 | 13952109345 | 高松钦 | 46860 | 石子 |  | 58.08 | 19.9 | 37.8 | [5 empty] | 0.38 |  |  |  | 吕小强 | 姬长娟
55 | 5.45 | 057 | 赵风超 | 赵凤超 | 18105202044 | 庄团结 | 46869 | 石子 |  | 64.42 | 19.92 | 44 | [5 empty] | 0.5 |  |  |  | 吕小强 | 姬长娟
56 | 5.47 | 676 | 吴衡 | 吴衡 | 13815338234 | 庄团结 | 46870 | 石子 |  | 63.66 | 19.26 | 44 | [5 empty] | 0.4 |  |  |  | 吕小强 | 姬长娟
57 | 6.08 | 367 | 毛福祥 | 刘志 | 18068483819 | 高松钦 | 46871 | 石子 |  | 58.96 | 18.28 | 40.3 | [5 empty] | 0.38 |  |  |  | 吕小强 | 姬长娟
58 | 6.42 | 556 | 陈汉宝 | 陈汉宝 | 13815383068 | 李海洋 | 46872 | 石子 |  | 91.2 | 22.84 | 67.8 | [5 empty] | 0.56 |  |  |  | 吕小强 | 姬长娟
59 | 6.44 | 358 | 吴权现 | 吴权现 | 15252225688 | 段俊成 | 46873 | 石子 |  | 88.2 | 22.52 | 65.2 | [5 empty] | 0.48 |  |  |  | 吕小强 | 姬长娟
60 | 7.05 | 999 | 郑浩 | 藤雷 | 15365863398 | 周涛 | 46878 | 石子 |  | 74.1 | 21.28 | 52.3 | [5 empty] | 0.52 |  |  |  | 吕小强 | 姬长娟
61 | 7.07 | 399 | 谢龙 | 马跃勇 | 15866916396 | 杨需 | 46879 | 石子 |  | 59.44 | 17.78 | 41.2 | [5 empty] | 0.46 |  |  |  | 吕小强 | 姬长娟
62 | 7.15 | 167 | 李钦 | 李钦 | 17798824507 | 杨需 | 46881 | 石子 |  | 59.88 | 17.02 | 42.4 | [5 empty] | 0.46 |  |  |  | 吕小强 | 姬长娟
63 | 7.23 | 337 | 高松钦 | 曹培贵 | 18251755119 | 周涛 | 46882 | 石子 |  | 72.3 | 20.8 | 51 | [5 empty] | 0.5 |  |  |  | 吕小强 | 姬长娟
64 | 7.46 | 517 | 韩红 | 朱斌 | 13815385675 | 周涛 | 46884 | 石子 |  | 62 | 15.96 | 45.5 | [5 empty] | 0.54 |  |  |  | 吕小强 | 姬长娟
65 | 7.47 | 727 | 韩红 | 贾传刚 | 18260764777 | 周涛 | 46885 | 石子 |  | 78.8 | 22 | 56.3 | [5 empty] | 0.5 |  |  |  | 吕小强 | 姬长娟
66 | 8.26 | 986 | 郑浩 | 藤丙坤 | 13815385227 | 周涛 | 46889 | 石子 |  | 75 | 20.68 | 53.9 | [5 empty] | 0.42 |  |  |  | 吕小强 | 姬长娟
67 | 8.34 | 611 | 陈汉宝 | 陈汉宝 | 13815383068 | 李海洋 | 46890 | 石子 |  | 58.38 | 16.8 | 41 | [5 empty] | 0.58 |  |  |  | 吕小强 | 姬长娟
68 | 9.04 | 239 | 郑浩 | 藤雷 | 15365863398 | 高松钦 | 46894 | 石子 |  | 58.5 | 18.02 | 40.2 | [5 empty] | 0.28 |  |  |  | 吕小强 | 姬长娟
69 | 9.06 | 673 | 孙立 | 刘雷 | 13952109345 | 段俊成 | 46895 | 石子 |  | 81.84 | 18.78 | 62.8 | [5 empty] | 0.26 |  |  |  | 吕小强 | 姬长娟
70 | 9.24 | 327 | 赵风超 | 赵凤超 | 18105202044 | 高松钦 | 46896 | 石子 |  | 56.62 | 15.28 | 41.2 | [5 empty] | 0.14 |  |  |  | 吕小强 | 姬长娟
71 | 10.28 | 277 | 吴衡 | 吴衡 | 13815338234 | 高松钦 | 46905 | 石子 |  | 63.34 | 19.84 | 43.2 | [5 empty] | 0.3 |  |  |  | 吕小强 | 姬长娟
72 | 10.33 | 775 | 毛福祥 | 刘志 | 18068483819 | 高松钦 | 46906 | 石子 |  | 55.6 | 16.06 | 39.3 | [5 empty] | 0.24 |  |  |  | 吕小强 | 姬长娟
73 | 10.39 | 867 | 陈汉宝 | 陈汉宝 | 13815383068 | 高松钦 | 46907 | 石子 |  | 62.74 | 20.18 | 42.3 | [5 empty] | 0.26 |  |  |  | 吕小强 | 姬长娟
74 | 10.42 | 367 | 吴权现 | 吴权现 | 15252225688 | 高松钦 | 46909 | 石子 |  | 65.2 | 18.58 | 46.4 | [5 empty] | 0.22 |  |  |  | 吕小强 | 姬长娟
75 | 11.05 | 837 | 郑浩 | 藤雷 | 15365863398 | 段俊成 | 46910 | 石子 |  | 83.52 | 21.56 | 61.6 | [5 empty] | 0.36 |  |  |  | 吕小强 | 姬长娟
76 | 12.00 | 837 | 谢龙 | 马跃勇 | 15866916396 | 高松钦 | 46912 | 石子 |  | 57.62 | 15.94 | 41.4 | [5 empty] | 0.28 |  |  |  | 吕小强 | 姬长娟
77 | 12.35 | 932 | 李钦 | 李钦 | 17798824507 | 丁保力 | 46913 | 石子 |  | 56.66 | 17.14 | 39.3 | [5 empty] | 0.22 |  |  |  | 吕小强 | 姬长娟
78 | 12.37 | 973 | 高松钦 | 曹培贵 | 18251755119 | 丁保力 | 46914 | 石子 |  | 56.46 | 17.32 | 39 | [5 empty] | 0.14 |  |  |  | 吕小强 | 姬长娟
79 | 12.4 | 905 | 韩红 | 朱斌 | 13815385675 | 丁保力 | 46915 | 石子 |  | 57.6 | 17.14 | 39.92 | [5 empty] | 0.54 |  |  |  | 吕小强 | 姬长娟
80 | 12.42 | 933 | 韩红 | 贾传刚 | 18260764777 | 丁保力 | 46916 | 石子 |  | 58.36 | 17 | 40.8 | [5 empty] | 0.56 |  |  |  | 吕小强 | 姬长娟
81 | 1.22 | 033 | 郑浩 | 藤丙坤 | 13815385227 | 李海洋 | 46919 | 石子 |  | 75.62 | 19.56 | 55.46 | [5 empty] | 0.6 |  |  |  | 吕小强 | 姬长娟
82 | 1.5 | 867 | 陈汉宝 | 陈汉宝 | 13815383068 | 高松钦 | 46921 | 石子 |  | 59.86 | 15.98 | 43.6 | [5 empty] | 0.28 |  |  |  | 吕小强 | 姬长娟
83 | 5.3 | 056 | 韩红 | 朱斌 | 13815385675 | 李海洋 | 46922 | 石子 |  | 75.86 | 20.96 | 54.4 | [5 empty] | 0.5 |  |  |  | 吕小强 | 姬长娟
84 | 5.32 | 3400 | 韩红 | 贾传刚 | 18260764777 | 高松钦 | 46923 | 石子 |  | 54.86 | 15.42 | 39.2 | [5 empty] | 0.24 |  |  |  | 吕小强 | 姬长娟
85 | 5.36 | 726 | 谢龙 | 马跃勇 | 15866916396 | 高松钦 | 46925 | 石子 |  | 57.18 | 17.26 | 39.7 | [5 empty] | 0.22 |  |  |  | 吕小强 | 姬长娟
86 | 5.39 | 971 | 李钦 | 李钦 | 17798824507 | 高松钦 | 46927 | 石子 |  | 53.7 | 16.66 | 36.8 | [5 empty] | 0.24 |  |  |  | 吕小强 | 姬长娟
87 | 5.49 | 836 | 高松钦 | 曹培贵 | 18251755119 | 李海洋 | 46928 | 石子 |  | 75.68 | 18.64 | 56.4 | [5 empty] | 0.64 |  |  |  | 吕小强 | 姬长娟
88 | 6.05 | 867 | 韩红 | 朱斌 | 13815385675 | 高松钦 | 46930 | 石子 |  | 62.56 | 20.08 | 42.2 | [5 empty] | 0.28 |  |  |  | 吕小强 | 姬长娟
89 | 6.06 | 522 | 韩红 | 贾传刚 | 18260764777 | 段俊成 | 46931 | 石子 |  | 79.82 | 21.22 | 58.3 | [5 empty] | 0.3 |  |  |  | 吕小强 | 姬长娟
90 | 6.08 | 277 | 郑浩 | 藤丙坤 | 13815385227 | 高松钦 | 46932 | 石子 |  | 62.66 | 19.82 | 42.6 | [5 empty] | 0.24 |  |  |  | 吕小强 | 姬长娟
91 | 6.27 | 611 | 陈汉宝 | 陈汉宝 | 13815383068 | 李海洋 | 46934 | 石子 |  | 58.28 | 17.34 | 40.4 | [5 empty] | 0.54 |  |  |  | 吕小强 | 姬长娟
92 | 6.42 | 837 | 郑浩 | 藤雷 | 15365863398 | 段俊成 | 46935 | 石子 |  | 82.72 | 21.08 | 61.4 | [5 empty] | 0.24 |  |  |  | 吕小强 | 姬长娟
93 | 6.51 | 673 | 孙立 | 刘雷 | 13952109345 | 段俊成 | 46936 | 石子 |  | 76.3 | 18.46 | 57.5 | [5 empty] | 0.34 |  |  |  | 吕小强 | 姬长娟
94 | 6.52 | 358 | 赵风超 | 赵凤超 | 18105202044 | 李海洋 | 46937 | 石子 |  | 94.34 | 22.42 | 71.3 | [5 empty] | 0.62 |  |  |  | 吕小强 | 姬长娟
95 | 6.56 | 367 | 吴衡 | 吴衡 | 13815338234 | 高松钦 | 46938 | 石子 |  | 61.48 | 18.44 | 42.6 | [5 empty] | 0.44 |  |  |  | 吕小强 | 姬长娟
96 | 7 | 555 | 毛福祥 | 刘志 | 18068483819 | 高松钦 | 46939 | 石子 |  | 60.46 | 16.58 | 43.6 | [5 empty] | 0.28 |  |  |  | 吕小强 | 姬长娟
97 | 7.07 | 992 | 陈汉宝 | 陈汉宝 | 13815383068 | 高松钦 | 46940 | 石子 |  | 57.6 | 15.38 | 42 | [5 empty] | 0.22 |  |  |  | 吕小强 | 姬长娟
98 | 7.14 | 556 | 韩红 | 贾传刚 | 18260764777 | 李海洋 | 46941 | 石子 |  | 90.4 | 22.82 | 67 | [5 empty] | 0.58 |  |  |  | 吕小强 | 姬长娟
99 | 7.52 | 188 | 郑浩 | 藤丙坤 | 13815385227 | 段浚成 | 46943 | 石子 |  | 79.76 | 18.72 | 60.6 | [5 empty] | 0.44 |  |  |  | 吕小强 | 姬长娟
100 | 7.53 | 380 | 陈汉宝 | 陈汉宝 | 13815383068 | 段浚成 | 46944 | 石子 |  | 80.32 | 18.68 | 61.3 | [5 empty] | 0.34 |  |  |  | 吕小强 | 姬长娟
101 | 7.54 | 75951 | 陈汉宝 | 陈汉宝 | 13815383068 | 李海洋 | 46945 | 石子 |  | 71.62 | 20.66 | 50.4 | [5 empty] | 0.56 |  |  |  | 吕小强 | 姬长娟
102 | 8.01 | 197 | 吴权现 | 吴权现 | 15252225688 | 段浚成 | 46946 | 石子 |  | 71.64 | 18.02 | 53.3 | [5 empty] | 0.32 |  |  |  | 吕小强 | 姬长娟