## 邳州分公司
收料登记表填报 日期 ：2018 年 12月10日 填表人 ：李凤
单位：江苏大力神管桩有限公司
序号 | 到厂时间 | 送料人相关信息 |  |  |  |  | 物品相关信息（参数指标等） | [11 empty] | 结算信息 |  |  | 检验员 | 过磅员 | 备注
| 时 分 | 车号 | 车主姓名 （客户） | 司机姓名 | 司机手机号 | 所属车队 | 入库单号 | 品名 | 规格 | 毛重t | 皮重t | 净重t | 含水率% | 含泥量% | 细度模数 | 级配区/颗粒级配 | 压碎值% | 扣杂质t | 结算重量 | 单价/元 | 金额/元
1 | 4:35 | 苏CAC326 | 朱安徽 | 朱安徽 | 13357932588 | 庄猛 | WIN0049026 | 机制砂 | 中粗砂 | 86.28 | 18.32 | 67.96 | 8 | 2.2 | 2.9 | Ⅱ区 |  | 0.96 | 67 | 111 | 7437 | 陈金芳 | 杜娥娥
2 | 3:55 | 鲁Q838BG | 冯永清 | 周文明 | 13777888262 | 李海洋 | 退货 | 机制砂 | 中粗砂 | 70.8 |  |  |  | 3.2 | [7 empty] | 陈金芳 | 杜娥娥 | 含泥量超标，退货
3 | 3:57 | 鲁Q587CW | 冯永清 | 曹善龙 | 15052055477 | 李海洋 | 退货 | 机制砂 | 中粗砂 | 70.24 |  |  |  | 3.2 | [7 empty] | 陈金芳 | 杜娥娥 | 含泥量超标，退货
4 | 5:38 | 鲁QV8018 | 彭杰 | 彭杰 | 13775839508 | 李海洋 | WIN0049028 | 石子 | 1-2# | 94.68 | 23.34 | 71.34 |  |  |  | 良好 | 7 | 1.04 | 70.3 | 118 | 8295.4 | 陈金芳 | 杜娥娥
5 | 5:45 | 鲁QV7771 | 孙立 | 韩瑜 | 15162001555 | 李海洋 | WIN0049028 | 石子 | 1-2# | 101.3 | 23.46 | 77.84 |  |  |  | 良好 | 7 | 1.04 | 76.8 | 118 | 9062.4 | 陈金芳 | 杜娥娥
6 | 5:48 | 鲁Q000AJ | 王浩 | 鲍杨 | 13776751879 | 王星 | WIN0049027 | 石子 | 1-2# | 76.8 | 20.8 | 56 |  |  |  | 良好 | 7 | 1 | 55 | 118 | 6490 | 陈金芳 | 杜娥娥
7 | 5:52 | 苏CGS630 | 杜文杰 | 杜文杰 | 13811078925 | 庄团结 | WIN0049024 | 河砂 | 中粗砂 | 52.96 | 15.84 | 37.12 | 8 | 2 | 2.9 | Ⅱ区 |  | 0.82 | 36.3 | 124 | 4501.2 | 陈金芳 | 杜娥娥
8 | 5:56 | 苏C1T861 | 郑浩 | 赵双赢 | 15062050872 | 李海洋 | WIN0049028 | 石子 | 1-2# | 92.46 | 22.92 | 69.54 |  |  |  | 良好 | 7 | 0.54 | 69 | 118 | 8142 | 陈金芳 | 杜娥娥
9 | 7:49 | 鲁Q087AF | 王乔业 | 王鹏 | 13921767685 | 叶志 | 退货 | 机制砂 | 中粗砂 | 66.1 |  |  |  | 3.4 | [7 empty] | 陈金芳 | 杜娥娥
10 | 9:38 | 鲁P606BZ | 赵磊 | 赵磊 | 18251760066 | 李海洋 | WIN0049028 | 石子 | 1-2# | 91.26 | 21.32 | 69.94 |  |  |  | 良好 | 7 | 1.54 | 68.4 | 118 | 8071.2 | 陈金芳 | 杜娥娥
11 | 9:44 | 鲁Q300BD | 丁庆润 | 丁培善 | 17351969667 | 李海洋 | WIN0049028 | 石子 | 1-2# | 88.44 | 20.02 | 68.42 |  |  |  | 良好 | 7 | 1.02 | 66.8 | 118 | 7882.4 | 陈金芳 | 杜娥娥
12 | 11:18 | 苏CGA868 | 郑浩 | 耿道庆 | 18260762268 | 李海洋 | WIN0049028 | 石子 | 1-2# | 94.48 | 22.72 | 71.76 |  |  |  | 良好 | 7 | 1.06 | 70.7 | 118 | 8342.6 | 陈金芳 | 杜娥娥
13 | 12:20 | 苏C1T861 | 郑浩 | 吴文真 | 13952270866 | 李海洋 | WIN0049028 | 石子 | 1-2# | 91.14 | 22.84 | 68.3 |  |  |  | 良好 | 7 | 0.5 | 67.8 | 118 | 8000.4 | 陈金芳 | 杜娥娥
14 | 13:33 | 鲁Q188BD | 戴春雨 | 谭常来 | 15852103716 | 李海洋 | WIN0049028 | 石子 | 1-2# | 75.76 | 19 | 56.76 |  |  |  | 含片石、页岩 | 7 | 1.56 | 55.2 | 118 | 6513.6 | 李凤 | 杜娥娥
15 | 13:37 | 鲁Q522BG | 戴春雨 | 郑嘉雷 | 15862121767 | 李海洋 | WIN0049028 | 石子 | 1-2# | 79 | 21.32 | 57.68 |  |  |  | 含片石、页岩 | 7 | 1.58 | 56.1 | 118 | 6619.8 | 李凤 | 杜娥娥
16 | 14:49 | 鲁QV7771 | 孙立 | 姚庭辉 | 13815383575 | 李海洋 | WIN0049028 | 石子 | 1-2# | 90.78 | 23.62 | 67.16 |  |  |  | 良好 | 7 | 1.06 | 66.1 | 118 | 7799.8 | 王瑶瑶 | 杜娥娥
17 | 15:20 | 鲁Q188BQ | 徐辉 | 杨森 | 13092302468 | 李海洋 | WIN0049028 | 石子 | 1-2# | 99.72 | 23.08 | 76.64 |  |  |  | 风化石较多 | 7 | 2.54 | 74.1 | 118 | 8743.8 | 王瑶瑶 | 杜娥娥
18 | 15:24 | 鲁QV8530 | 孙立 | 蒋学武 | 13951346788 | 李海洋 | WIN0049028 | 石子 | 1-2# | 84.52 | 22 | 62.52 |  |  |  | 良好 | 7 | 1.02 | 61.5 | 118 | 7257 | 王瑶瑶 | 杜娥娥
19 | 17:42 | 鲁Q577AX | 戴春雨 | 顾飞 | 13952123010 | 李海洋 | WIN0049028 | 石子 | 1-2# | 76.06 | 18.92 | 57.14 |  |  |  | 良好 | 7 | 1.04 | 56.1 | 118 | 6619.8 | 王瑶瑶 | 杜娥娥
20 | 17:46 | 鲁QV9022 | 孙立 | 谭海洋 | 18762209692 | 李海洋 | WIN0049028 | 石子 | 1-2# | 95.46 | 23.46 | 72 |  |  |  | 良好 | 7 | 0.5 | 71.5 | 118 | 8437 | 王瑶瑶 | 杜娥娥
21 | 17:54 | 苏CGA868 | 郑浩 | 耿道庆 | 18260762268 | 李海洋 | WIN0049028 | 石子 | 1-2# | 93.88 | 22.68 | 71.2 |  |  |  | 良好 | 7 | 0.5 | 70.7 | 118 | 8342.6 | 耿小龙 | 杜娥娥
22 | 17:56 | 苏C1T861 | 郑浩 | 吴文真 | 13952270866 | 李海洋 | WIN0049028 | 石子 | 1-2# | 92.86 | 23.28 | 69.58 |  |  |  | 良好 | 7 | 0.58 | 69 | 118 | 8142 | 耿小龙 | 杜娥娥
23 | 18:01 | 鲁Q956BY | 王浩 | 杜祥军 | 17751961303 | 王星 | WIN0049027 | 石子 | 1-2# | 79.28 | 18.82 | 60.46 |  |  |  | 良好 | 7 | 1.06 | 59 | 118 | 6962 | 耿小龙 | 杜娥娥
24 | 18:19 | 鲁QV8991 | 孙立 | 韩洪吉 | 15195483119 | 李海洋 | WIN0049028 | 石子 | 1-2# | 92.8 | 23.44 | 69.36 |  |  |  | 良好 | 7 | 0.56 | 68.8 | 118 | 8118.4 | 耿小龙 | 杜娥娥
25 | 18:26 | 鲁QV8018 | 孙立 | 曹天强 | 15312659333 | 李海洋 | WIN0049028 | 石子 | 1-2# | 88.5 | 23.42 | 65.08 |  |  |  | 良好 | 7 | 0.58 | 64.5 | 118 | 7611 | 耿小龙 | 杜娥娥
26 | 18:30 | 鲁P606BZ | 赵磊 | 赵磊 | 18251760066 | 李海洋 | WIN0049028 | 石子 | 1-2# | 95.12 | 21.52 | 73.6 |  |  |  | 良好 | 7 | 0.5 | 73.1 | 118 | 8625.8 | 耿小龙 | 杜娥娥
27 | 18:37 | 苏CGF365 | 冯永清 | 王克光 | 13305228784 | 李海洋 | 退货 | 机制砂 | 中粗砂 | 86.1 | [11 empty] | 耿小龙 | 杜娥娥 | 含泥量超标，退货
28 | 18:40 | 苏CGP356 | 高雷 | 马飞 | 13791579307 | 李海洋 | 退货 | 机制砂 | 中粗砂 | 87.28 | [11 empty] | 耿小龙 | 杜娥娥 | 含泥量超标，退货
29 | 18:44 | 鲁Q587CW | 冯永清 | 曹善龙 | 15052055477 | 李海洋 | 退货 | 机制砂 | 中粗砂 | 70.3 | [11 empty] | 耿小龙 | 杜娥娥 | 含泥量超标，退货
30 | 18:46 | 鲁Q838BG | 冯永清 | 周文明 | 13777888262 | 李海洋 | 退货 | 机制砂 | 中粗砂 | 70.82 | [11 empty] | 耿小龙 | 杜娥娥 | 含泥量超标，退货
31 | 19:02 | 鲁Q300BD | 丁庆润 | 丁培善 | 17351969667 | 李海洋 | WIN0049028 | 石子 | 1-2# | 89 | 20.04 | 68.96 |  |  |  | 良好 | 7 | 1.06 | 67.4 | 118 | 7953.2 | 耿小龙 | 杜娥娥
32 | 19:05 | 鲁Q000AJ | 王浩 | 魏思亚 | 15298726266 | 李海洋 | WIN0049028 | 石子 | 1-2# | 79.74 | 20.84 | 58.9 |  |  |  | 良好 | 7 | 1 | 57.9 | 118 | 6832.2 | 耿小龙 | 杜娥娥
33 | 19:10 | 苏C1T507 | 戴春雨 | 祁建辉 | 18751646723 | 李海洋 | 退货 | 石子 | 1-2# | 82.14 | [11 empty] | 耿小龙 | 杜娥娥
34 | 19:13 | 鲁Q515BZ | 王吉冈 | 郭方猛 | 13813273822 | 李海洋 | WIN0049028 | 石子 | 1-2# | 81.06 | 20.22 | 60.84 |  |  |  | 良好 | 7 | 1.04 | 59.8 | 118 | 7056.4 | 杨家辉 | 杜娥娥
35 | 19:16 | 苏C1T890 | 曹新振 | 张光里 | 18951340980 | 李海洋 | WIN0049028 | 石子 | 1-2# | 102.02 | 22.6 | 79.42 |  |  |  | 良好 | 7 | 1.02 | 78.4 | 118 | 9251.2 | 杨家辉 | 杜娥娥
36 | 19:20 | 鲁Q502BY | 戴春雨 | 王戈义 | 15152016113 | 李海洋 | 退货 | 石子 | 1-2# | 74.48 | [11 empty] | 杨家辉 | 杜娥娥
37 | 19:30 | 鲁QV9058 | 徐辉 | 程佳乐 | 15062187788 | 李海洋 | WIN0049028 | 石子 | 1-2# | 95.14 | 23.18 | 71.96 |  |  |  | 良好 | 7 | 1.06 | 70.9 | 118 | 8366.2 | 杨家辉 | 杜娥娥
38 | 19:35 | 鲁Q276AQ | 丁清浩 | 郑超 | 15852423488 | 李海洋 | WIN0049028 | 石子 | 1-2# | 93.18 | 20.66 | 72.52 |  |  |  | 良好 | 7 | 0.52 | 72 | 118 | 8496 | 杨家辉 | 杜娥娥
39 | 19:54 | 鲁DA9123 | 李奎 | 李奎 | 15052053200 | 李海洋 | WIN0049028 | 石子 | 1-2# | 55.54 | 45.04 | 40.5 |  |  |  | 良好 | 7 | 0.5 | 40 | 118 | 4720 | 杨家辉 | 杜娥娥
40 | 19:56 | 豫PB8633 | 贾长坤 | 贾长坤 | 13952109001 | 李海洋 | WIN0049028 | 石子 | 1-2# | 53.76 | 45.02 | 38.74 |  |  |  | 良好 | 7 | 0.54 | 38.2 | 118 | 4507.6 | 杨家辉 | 杜娥娥
41 | 20:10 | 鲁Q568AN | 李耀 | 李耀 | 15190704456 | 李海洋 | WIN0049028 | 石子 | 1-2# | 79.06 | 16.92 | 62.14 |  |  |  | 良好 | 7 | 0.54 | 61.6 | 118 | 7268.8 | 杨家辉 | 杜娥娥
42 | 20:15 | 鲁Q559BC | 张浩 | 张浩 | 18626013305 | 李海洋 | WIN0049028 | 石子 | 1-2# | 79.14 | 17.64 | 61.5 |  |  |  | 良好 | 7 | 0.5 | 61 | 118 | 7198 | 杨家辉 | 杜娥娥
43 | 20:19 | 苏C1T358 | 郑浩 | 曹鹏 | 13914864932 | 李海洋 | WIN0049028 | 石子 | 1-2# | 96.7 | 23.32 | 73.38 |  |  |  | 良好 | 7 | 0.58 | 72.8 | 118 | 8590.4 | 杨家辉 | 杜娥娥
44 | 20:22 | 苏C1A556 | 郑浩 | 闫涛 | 13625123686 | 李海洋 | WIN0049028 | 石子 | 1-2# | 94.2 | 23.02 | 71.18 |  |  |  | 良好 | 7 | 0.58 | 70.6 | 118 | 8330.8 | 杨家辉 | 杜娥娥
45 | 21:18 | 鲁H7H833 | 李光 | 李光 | 13776756734 | 庄猛 | WIN0049026 | 机制砂 | 中粗砂 | 80.22 | 17.98 | 62.24 | 9 | 2.4 | 2.9 | Ⅱ区 |  | 1.54 | 60.7 | 111 | 6737.7 | 杨家辉 | 杜娥娥
46 | 21:25 | 鲁Q718BZ | 陈磊 | 胡广发 | 18761484744 | 李海洋 | WIN0049028 | 石子 | 1-2# | 79.3 | 20.58 | 58.72 |  |  |  | 良好 | 7 | 0.52 | 58.2 | 118 | 6867.6 | 杨家辉 | 杜娥娥
47 | 21:28 | 苏C2A698 | 高雷 | 李如刚 | 13913462579 | 杨需 | WIN0049025 | 机制砂 | 中粗砂 | 106.58 | 29.18 | 77.4 | 8 | 2 | 2.9 | Ⅱ区 |  | 1.5 | 75.9 | 111 | 8424.9 | 杨家辉 | 杜娥娥
48 | 22:42 | 苏CGS000 | 周桂霖 | 黄荣德 | 15264909831 | 杨需 | WIN0049025 | 机制砂 | 中粗砂 | 95.18 | 22.26 | 72.92 | 8 | 2 | 2.9 | Ⅱ区 |  | 1.42 | 71.5 | 111 | 7936.5 | 杨家辉 | 杜娥娥
49 | 22:46 | 鲁Q627AP | 宫东明 | 宫东明 | 15253915869 | 杨需 | WIN0049025 | 机制砂 | 中粗砂 | 102 | 22.8 | 79.2 | 8 | 2 | 2.9 | Ⅱ区 |  | 1.5 | 77.7 | 111 | 8624.7 | 杨家辉 | 杜娥娥
50 | 22:48 | 苏CGV338 | 周桂霖 | 周桂霖 | 15240471108 | 杨需 | WIN0049025 | 机制砂 | 中粗砂 | 90.36 | 21.36 | 69 | 8 | 2 | 2.9 | Ⅱ区 |  | 1.4 | 67.6 | 111 | 7503.6 | 杨家辉 | 杜娥娥
51 | 23:17 | 鲁QV8530 | 孙立 | 蒋学武 | 13951346788 | 李海洋 | WIN0049028 | 石子 | 1-2# | 95.4 | 21.9 | 73.5 |  |  |  | 良好 | 7 | 2.5 | 71 | 118 | 8378 | 杨家辉 | 杜娥娥
52 | 23:38 | 苏C1AT950 | 郭凤林 | 冯飞 | 17766280789 | 庄猛 | WIN0049026 | 机制砂 | 中粗砂 | 78.46 | 18.06 | 60.4 | 9 | 2.4 | 2.9 | Ⅱ区 |  | 1.4 | 59 | 111 | 6549 | 杨家辉 | 杜娥娥
53 | 0:08 | 苏CBR007 | 陈磊 | 陈磊 | 18751597887 | 李海洋 | WIN0049028 | 石子 | 1-2# | 67.68 | 20.74 | 46.94 |  |  |  | 良好 | 7 | 1.04 | 45.9 | 118 | 5416.2 | 杨家辉 | 杜娥娥
54 | 1:04 | 苏CGQ622 | 郭凤林 | 郭凤林 | 13852061303 | 庄猛 | WIN0049026 | 机制砂 | 中粗砂 | 83.94 | 18.66 | 65.28 | 9 | 2.4 | 2.9 | Ⅱ区 |  | 1.48 | 63.8 | 111 | 7081.8 | 杨家辉 | 杜娥娥
55 | 1:09 | 苏C1T861 | 郑浩 | 吴文真 | 13952270866 | 李海洋 | WIN0049028 | 石子 | 1-2# | 93.94 | 22.78 | 71.16 |  |  |  | 良好 | 7 | 1.06 | 70.1 | 118 | 8271.8 | 杨家辉 | 杜娥娥
56 | 2:05 | 苏C1A602 | 庄猛 | 冯忠生 | 13952242689 | 庄猛 | WIN0049026 | 机制砂 | 中粗砂 | 69.16 | 17.66 | 51.5 | 9 | 2.4 | 2.9 | Ⅱ区 |  | 1.5 | 50 | 111 | 5550 | 杨家辉 | 杜娥娥
57 | 2:08 | 苏CDU068 | 楼雷 | 楼雷 | 15077803555 | 庄猛 | WIN0049026 | 机制砂 | 中粗砂 | 67.98 | 17.92 | 50.06 | 9 | 2.4 | 2.9 | Ⅱ区 |  | 1.46 | 48.6 | 111 | 5394.6 | 杨家辉 | 杜娥娥
58 | 3:09 | 苏CAC326 | 朱安徽 | 朱安徽 | 13357932588 | 庄猛 | WIN0049026 | 机制砂 | 中粗砂 | 84.86 | 18.74 | 66.12 | 9 | 2.4 | 2.9 | Ⅱ区 |  | 1.42 | 64.7 | 111 | 7181.7 | 杨家辉 | 杜娥娥
59 | 3:13 | 鲁QV9022 | 孙立 | 谭海洋 | 18762209692 | 李海洋 | WIN0049028 | 石子 | 1-2# | 97 | 23.48 | 73.52 |  |  |  | 良好 | 7 | 2.02 | 71.5 | 118 | 8437 | 杨家辉 | 杜娥娥
60 | 5:23 | 苏C1AT950 | 郭凤林 | 冯飞 | 17766280789 | 庄猛 | WIN0049026 | 机制砂 | 中粗砂 | 84.6 | 18.12 | 66.48 | 9 | 2.4 | 2.9 | Ⅱ区 |  | 4.18 | 65 | 111 | 7215 | 杨家辉 | 杜娥娥
[12 empty] | 3321.88 | [5 empty] | 57.48 | 3265.6 |  | 380158.1

## 巨野分公司
收料登记表填报 日期 2018年 12 月 10 日 填表人 ：杨振华
单位：江苏大力神管桩有限公司巨野分公司
序号 | 到厂时间 | 送料人相关信息 |  |  |  |  | 物品相关信息（参数指标等） | [11 empty] | 结算信息 |  |  | 检验员 | 过磅员 | 备注
| 时 分 | 车号 | 车主姓名 | 司机姓名 | 司机手机号 | 所属车队 | 入库单号 | 品名 | 规格 | 毛重 | 皮重 | 净重 | 含水率% | 含泥量% | 细度模数 | 级配区 | 压碎值 | 扣杂质t | 结算重量 | 单价 | 金额
1 | 8:18 | 鲁RB8726 | 吕善举 | 吕善举 | 18053017778 | 吕善举 | 010879 | 钢棒 | &10.7 | 47.86 | 14.85 | 33.01 | [6 empty] | 33.01 | 4560 | 150525.6 | 冯海英 | 聂恒光
2 | 8:24 | 冀DQ5109 | 牛家印 | 牛家印 | 15081618999 | 牛家印 | 010880 | 钢棒 | &10.7 | 49.93 | 15.85 | 34.08 | [6 empty] | 34.08 | 4570 | 155745.6 | 冯海英 | 聂恒光
3 | 8:28 | 鲁HSC752 | 聂红波 | 聂红波 | 13396217663 | 郑言克 | 010881 | 机制沙 | 中粗 | 46.77 | 15.86 | 30.91 | [5 empty] | 0.1T | 30.8 | 139 | 4281.2 | 冯海英 | 聂恒光
4 | 9:37 | 鲁H79F67 | 张路军 | 张路军 | 13385479511 | 李广坤 | 010882 | 机制沙 | 中粗 | 48.93 | 16.17 | 32.76 | [5 empty] | 0.8T | 31.9 | 139 | 4434.1 | 冯海英 | 聂恒光
5 | 22:03 | 鲁PM3995 | 孙继腾 | 孙继腾 | 13326215502 | 千秋 | 010883 | 机制沙 | 中粗 | 43.55 | 14.56 | 28.99 | [5 empty] | 0.8T | 28.1 | 139 | 3905.9 | 冯海英 | 聂恒光
6 | 22:05 | 鲁UL9132 | 唐保保 | 唐保保 | 17805062776 | 千秋 | 010884 | 机制沙 | 中粗 | 45.4 | 15.61 | 29.79 | [5 empty] | 0.8T | 28.9 | 139 | 4017.1 | 冯海英 | 聂恒光
7 | 22:07 | 鲁UL9182 | 徐雷 | 徐雷 | 15163086977 | 千秋 | 010885 | 机制沙 | 中粗 | 44.62 | 15.91 | 28.71 | [5 empty] | 0.8T | 27.9 | 139 | 3878.1 | 冯海英 | 聂恒光
8 | [11 empty] | 0 | [8 empty] | 0
9 | [11 empty] | 0 | [8 empty] | 0
10 | [11 empty] | 0 | [8 empty] | 0
11 | [11 empty] | 0 | [8 empty] | 0
12 | [11 empty] | 0 | [8 empty] | 0
13 | [11 empty] | 0 | [8 empty] | 0
14 | [11 empty] | 0 | [8 empty] | 0
15 | [11 empty] | 0 | [8 empty] | 0
16 | [11 empty] | 0 | [8 empty] | 0
17 | [11 empty] | 0 | [8 empty] | 0
18 | [11 empty] | 0 | [8 empty] | 0
19 | [11 empty] | 0 | [8 empty] | 0
20 | [11 empty] | 0 | [8 empty] | 0
21 | [11 empty] | 0 | [8 empty] | 0
22 | [11 empty] | 0 | [8 empty] | 0
23 | [11 empty] | 0 | [8 empty] | 0
24 | [11 empty] | 0 | [8 empty] | 0
25 | [11 empty] | 0 | [8 empty] | 0
26 | [11 empty] | 0 | [8 empty] | 0
27 | [11 empty] | 0 | [8 empty] | 0
28 | [11 empty] | 0 | [8 empty] | 0
29 | [11 empty] | 0 | [8 empty] | 0
30 | [11 empty] | 0 | [8 empty] | 0
31 | [11 empty] | 0 | [8 empty] | 0
32 | [11 empty] | 0 | [8 empty] | 0
33 | [11 empty] | 0 | [8 empty] | 0
34 | [11 empty] | 0 | [8 empty] | 0
35 | [11 empty] | 0 | [8 empty] | 0
36 | [11 empty] | 0 | [8 empty] | 0
37 | [11 empty] | 0 | [8 empty] | 0
38 | [11 empty] | 0 | [8 empty] | 0
39 | [11 empty] | 0 | [8 empty] | 0
40 | [11 empty] | 0 | [8 empty] | 0
41 | [11 empty] | 0 | [8 empty] | 0
42 | [11 empty] | 0 | [8 empty] | 0
43 | [11 empty] | 0 | [8 empty] | 0
44 | [11 empty] | 0 | [8 empty] | 0
45 | [11 empty] | 0 | [8 empty] | 0
46 | [11 empty] | 0 | [8 empty] | 0
47 | [11 empty] | 0 | [8 empty] | 0
48 | [11 empty] | 0 | [8 empty] | 0
49 | [11 empty] | 0 | [8 empty] | 0
50 | [11 empty] | 0 | [8 empty] | 0
51 | [11 empty] | 0 | [8 empty] | 0
52 | [11 empty] | 0 | [8 empty] | 0
53 | [11 empty] | 0 | [8 empty] | 0
54 | [11 empty] | 0 | [8 empty] | 0
55 | [11 empty] | 0 | [8 empty] | 0
56 | [11 empty] | 0 | [8 empty] | 0
57 | [11 empty] | 0 | [8 empty] | 0
58 | [11 empty] | 0 | [8 empty] | 0
59 | [11 empty] | 0 | [8 empty] | 0
60 | [11 empty] | 0 | [8 empty] | 0
61 | [11 empty] | 0 | [8 empty] | 0
62 | [11 empty] | 0 | [8 empty] | 0
63 | [11 empty] | 0 | [8 empty] | 0
64 | [11 empty] | 0 | [8 empty] | 0
65 | [11 empty] | 0 | [8 empty] | 0
66 | [11 empty] | 0 | [8 empty] | 0
67 | [11 empty] | 0 | [8 empty] | 0
68 | [11 empty] | 0 | [8 empty] | 0
合计： | [18 empty] | 0 |  | 326787.6

## 连云港分公司
收料登记表填报 日期 2018 年 12 月 10 日 填表人 张传迎、杜华军
单位：江苏大力神管桩有限公司连云港分公司
序号 | 到厂时间 | 送料人相关信息 |  |  |  |  | 物品相关信息（参数指标等） | [11 empty] | 结算信息 |  |  | 检验员 | 过磅员 | 备注
| 时 分 | 车号 | 车主姓名 （客户） | 司机姓名 | 司机手机号 | 所属车队 | 入库单号 | 品名 | 规格 | 毛重t | 皮重t | 净重t | 含水率% | 含杂质% | 细度模数 | 级配区 | 压碎值 | 扣杂质t | 结算重量 | 单价 | 金额
1 | 18:02 | 0553 | 孙冲 | 张来高 | 13775439287 | 孙冲 | 5064 | 碎石 | 5~25 | 91.12 | 21.34 | 69.78 | 1.5 | 0.4 |  | I | 8.1% | 0.78 | 69 | 90 |  | 杜华军 | 张传迎
1 | 20:46 | 0553 | 孙冲 | 张来高 | 13775439287 | 孙冲 | 5065 | 碎石 | 5~25 | 92.04 | 21.38 | 70.66 | 1.5 | 0.4 |  | I | 8.1% | 0.66 | 70 | 90 |  | 杜华军 | 张传迎
1 | 22:30 | 0553 | 孙冲 | 张来高 | 13775439287 | 孙冲 | 5067 | 碎石 | 5~25 | 90.54 | 21.42 | 69.12 | 1.5 | 0.4 |  | I | 8.1% | 1.12 | 68 | 90 |  | 杜华军 | 张传迎
4
1
6
7
8
9
10
11
12
13
14
15 | [11 empty] | 209.56 | [6 empty] | 207