## 邳州分公司
收料登记表填报 日期 ：2018 年 12月16日 填表人 ：李凤
单位：江苏大力神管桩有限公司
序号 | 到厂时间 | 送料人相关信息 |  |  |  |  | 物品相关信息（参数指标等） | [11 empty] | 结算信息 |  |  | 检验员 | 过磅员 | 备注
| 时 分 | 车号 | 车主姓名 （客户） | 司机姓名 | 司机手机号 | 所属车队 | 入库单号 | 品名 | 规格 | 毛重t | 皮重t | 净重t | 含水率% | 含泥量% | 细度模数 | 级配区/颗粒级配 | 压碎值% | 扣杂质t | 结算重量 | 单价/元 | 金额/元
1 | 3:43 | 苏C1T861 | 郑浩 | 赵双赢 | 15062050872 | 李海洋 | WIN0049112 | 石子 | 1-2# | 91.12 | 22.78 | 68.34 |  |  |  | 良好 | 7 | 0.54 | 67.8 | 114 | 7729.2 | 李凤 | 刘秋行
2 | 5:46 | 鲁QV7771 | 孙立 | 彭杰 | 13775839508 | 李海洋 | WIN0049112 | 石子 | 1-2# | 100.1 | 23.56 | 76.54 |  |  |  | 良好 | 7 | 0.54 | 76 | 114 | 8664 | 李凤 | 刘秋行
3 | 5:50 | 鲁QV8991 | 孙立 | 赵维周 | 15050087489 | 李海洋 | WIN0049112 | 石子 | 1-2# | 100.24 | 23.68 | 76.56 |  |  |  | 良好 | 7 | 0.56 | 76 | 114 | 8664 | 李凤 | 刘秋行
4 | 9:11 | 鲁Q606BZ | 赵磊 | 赵磊 | 18251760066 | 王星 | 退货 | 石子 | 1-2# | 0 | 0 | 0 |  |  |  | 表面粘泥浆、石粉，较脏 |  | 0 | 0 |  |  | 李凤 | 刘秋行 | 表面粘泥浆、石粉，较脏，退货
5 | 9:31 | 苏C1A556 | 郑浩 | 郭全志 | 15952109525 | 李海洋 | WIN0049112 | 石子 | 1-2# | 93.92 | 22.62 | 71.3 |  |  |  | 良好 | 7 | 0.5 | 70.8 | 114 | 8071.2 | 李凤 | 刘秋行
6 | 13:06 | 鲁QV8530 | 孙立 | 蒋学武 | 13951346788 | 李海洋 | WIN0049112 | 石子 | 1-2# | 90.04 | 21.96 | 68.08 |  |  |  | 良好 | 7 | 0.58 | 67.5 | 114 | 7695 | 李凤 | 刘秋行
7 | 14:52 | 鲁Q515BZ | 王吉冈 | 郭方猛 | 13813273822 | 李海洋 | WIN0049112 | 石子 | 1-2# | 85.68 | 21 | 64.68 |  |  |  | 含片石、页岩 | 8 | 1.08 | 63.6 | 114 | 7250.4 | 李凤 | 杜娥娥
8 | 17:56 | 鲁QV9058 | 徐辉 | 程佳乐 | 15062187788 | 李海洋 | WIN0049112 | 石子 | 1-2# | 92.8 | 22.92 | 69.88 |  |  |  | 良好 | 7 | 0.58 | 69.3 | 114 | 7900.2 | 董国政 | 杜娥娥
9 | 18:00 | 鲁Q188BQ | 徐辉 | 杨振 | 13092302468 | 李海洋 | WIN0049112 | 石子 | 1-2# | 96.44 | 22.96 | 73.48 |  |  |  | 良好 | 7 | 0.58 | 72.9 | 114 | 8310.6 | 董国政 | 杜娥娥
10 | 18:46 | 鲁QV8991 | 孙立 | 韩洪吉 | 15195483119 | 李海洋 | WIN0049112 | 石子 | 1-2# | 100.1 | 23.64 | 76.46 |  |  |  | 良好 | 7 | 0.56 | 75.9 | 114 | 8652.6 | 董国政 | 杜娥娥
11 | 18:50 | 鲁QV8530 | 孙立 | 蒋学武 | 13951346788 | 李海洋 | WIN0049112 | 石子 | 1-2# | 95.9 | 21.82 | 74.08 |  |  |  | 良好 | 7 | 0.58 | 73.5 | 114 | 8379 | 董国政 | 杜娥娥
12 | 19:48 | 苏CP8009 | 王浩 | 李少松 | 18118588578 | 王星 | WIN0049111 | 石子 | 1-2# | 73.8 | 21.72 | 52.08 |  |  |  | 良好 | 7 | 1.08 | 51 | 114 | 5814 | 董国政 | 杜娥娥
13 | 20:56 | 苏CGV338 | 周桂霖 | 曹志国 | 15240471108 | 杨需 | WIN0049110 | 机制砂 | 中粗砂 | 89.08 | 21.32 | 64.76 | 8 | 2.2 | 2.9 | Ⅱ区 |  | 1.46 | 63.3 | 111 | 7026.3 | 董国政 | 杜娥娥
14 | 20:59 | 苏CGQ777 | 梅萍 | 李农村 | 18136028909 | 杨需 | WIN0049110 | 机制砂 | 中粗砂 | 83.26 | 22 | 61.26 | 8 | 2.2 | 2.9 | Ⅱ区 |  | 1.46 | 59.8 | 111 | 6637.8 | 董国政 | 杜娥娥
15 | 21:49 | 苏C2A698 | 高雷 | 李如刚 | 13913462579 | 杨需 | WIN0049110 | 机制砂 | 中粗砂 | 100.86 | 29.1 | 71.76 | 8 | 2.2 | 2.9 | Ⅱ区 |  | 1.46 | 70.3 | 111 | 7803.3 | 董国政 | 杜娥娥
16 | 21:54 | 鲁Q627AP | 宫东明 | 宫东明 | 15253915869 | 杨需 | WIN0049110 | 机制砂 | 中粗砂 | 89.2 | 22.8 | 66.4 | 8 | 2.2 | 2.9 | Ⅱ区 |  | 1.5 | 64.9 | 111 | 7203.9 | 董国政 | 杜娥娥
17 | 21:57 | 鲁QV7771 | 孙立 | 姚庭辉 | 17712028977 | 李海洋 | WIN0049112 | 石子 | 1-2# | 100.06 | 23.5 | 76.56 |  |  |  | 良好 | 7 | 0.56 | 76 | 114 | 8664 | 董国政 | 杜娥娥
18 | 22:00 | 苏CGS000 | 周桂霖 | 黄荣德 | 15264909831 | 杨需 | WIN0049110 | 机制砂 | 中粗砂 | 87.04 | 22.28 | 64.76 | 8 | 2.2 | 2.9 | Ⅱ区 |  | 1.46 | 63.3 | 111 | 7026.3 | 董国政 | 杜娥娥
19 | 23:30 | 鲁QV8530 | 孙立 | 蒋学武 | 13951346788 | 李海洋 | WIN0049112 | 石子 | 1-2# | 95.32 | 21.78 | 73.54 |  |  |  | 良好 | 7 | 1.04 | 72.5 | 114 | 8265 | 董国政 | 杜娥娥
20 | 23:33 | 鲁QV8991 | 孙立 | 韩洪吉 | 15195483119 | 李海洋 | WIN0049112 | 石子 | 1-2# | 100.94 | 23.28 | 77.66 |  |  |  | 良好 | 7 | 0.56 | 77.1 | 114 | 8789.4 | 董国政 | 杜娥娥
21 | 23:35 | 鲁Q515BZ | 王吉冈 | 郭方猛 | 13813273822 | 李海洋 | WIN0049112 | 石子 | 1-2# | 86.26 | 21.08 | 65.18 |  |  |  | 良好 | 7 | 0.58 | 64.6 | 114 | 7364.4 | 董国政 | 杜娥娥
22 | 2:28 | 苏CP8009 | 王浩 | 李少松 | 18118588578 | 王星 | WIN0049111 | 石子 | 1-2# | 73.5 | 21.7 | 51.8 |  |  |  | 良好 | 7 | 1 | 50.8 | 114 | 5791.2 | 董国政 | 杜娥娥
23 | 2:52 | 苏CGV338 | 周桂霖 | 曹志国 | 15240471108 | 杨需 | WIN0049110 | 机制砂 | 中粗砂 | 86.92 | 21.9 | 65.02 | 8 | 2.8 | 2.9 | Ⅱ区 |  | 1.42 | 63.6 | 111 | 7059.6 | 董国政 | 杜娥娥
24 | 2:55 | 苏CGQ777 | 梅萍 | 李农村 | 18136028909 | 杨需 | WIN0049110 | 机制砂 | 中粗砂 | 87.1 | 21.78 | 65.32 | 8 | 2.8 | 2.9 | Ⅱ区 |  | 1.42 | 63.9 | 111 | 7092.9 | 董国政 | 杜娥娥
25 | 2:57 | 鲁QV7771 | 孙立 | 姚庭辉 | 17712028977 | 李海洋 | WIN0049112 | 石子 | 1-2# | 99.24 | 23.44 | 75.8 |  |  |  | 良好 | 7 | 1 | 74.8 | 114 | 8527.2 | 董国政 | 杜娥娥
26 | 3:00 | 苏C2A698 | 高雷 | 李如刚 | 13913462579 | 杨需 | WIN0049110 | 机制砂 | 中粗砂 | 102.16 | 29.06 | 73.1 | 8 | 2.8 | 2.9 | Ⅱ区 |  | 1.5 | 71.6 | 111 | 7947.6 | 董国政 | 杜娥娥
27 | 3:40 | 鲁Q627AP | 宫东明 | 宫东明 | 15253915869 | 杨需 | WIN0049110 | 机制砂 | 中粗砂 | 91.32 | 22.76 | 68.56 | 8 | 2.8 | 2.9 | Ⅱ区 |  | 1.46 | 67.1 | 111 | 7448.1 | 董国政 | 杜娥娥
28 | 3:43 | 苏CGS000 | 周桂霖 | 黄荣德 | 15264909831 | 杨需 | WIN0049110 | 机制砂 | 中粗砂 | 86.86 | 22.28 | 64.58 | 8 | 2.8 | 2.9 | Ⅱ区 |  | 1.48 | 63.1 | 111 | 7004.1 | 董国政 | 杜娥娥
29 | 1:45 | 鲁Q188BQ | 徐辉 | 杨振 | 13092302468 | 李海洋 | WIN0049112 | 石子 | 1-2# | 97.5 | 22.82 | 74.68 |  |  |  | 良好 | 7 | 1.08 | 73.6 | 114 | 8390.4 | 董国政 | 杜娥娥
合计 | [11 empty] | 1932.22 | [5 empty] | 27.62 | 1904.6 |  | 215171.7

## 巨野分公司
收料登记表填报 日期 2018年 12 月 16 日 填表人 ：杨振华
单位：江苏大力神管桩有限公司巨野分公司
序号 | 到厂时间 | 送料人相关信息 |  |  |  |  | 物品相关信息（参数指标等） | [11 empty] | 结算信息 |  |  | 检验员 | 过磅员 | 备注
| 时 分 | 车号 | 车主姓名 | 司机姓名 | 司机手机号 | 所属车队 | 入库单号 | 品名 | 规格 | 毛重 | 皮重 | 净重 | 含水率% | 含泥量% | 细度模数 | 级配区 | 压碎值 | 扣杂质t | 结算重量 | 单价 | 金额
1 | 9:04 | 鲁RN9829 | 魏祥远 | 魏祥远 | 15854038599 | 郑言克 | 011039 | 石子 | 1--2 | 49.68 | 16.23 | 33.45 | [5 empty] | 0.1T | 33.3 | 110 | 3663 | 冯海英 | 聂恒光
2 | 9:07 | 鲁RN1362 | 张旭 | 王电亮 | 15898601236 | 郑言克 | 011040 | 石子 | 1--2 | 49.59 | 15.43 | 34.16 | [5 empty] | 0.1T | 34 | 110 | 3740 | 冯海英 | 聂恒光
3 | 10:49 | 鲁HW0617 | 张兆群 | 张兆群 | 15153785444 | 李广坤 | 011041 | 石子 | 1--2 | 31.55 | 9.48 | 22.07 | [5 empty] | 0.1T | 21.9 | 110 | 2409 | 冯海英 | 聂恒光
4 | 11:04 | 鲁H61H65 | 张春义 | 张春义 | 17753719081 | 李广坤 | 011042 | 石子 | 1--2 | 49.62 | 16.7 | 32.92 | [5 empty] | 0.1T | 32.8 | 110 | 3608 | 冯海英 | 聂恒光
5 | 11:07 | 鲁RN5576 | 苏华龙 | 苏华龙 | 151924172 | 李广坤 | 011043 | 石子 | 1--2 | 49.45 | 15.45 | 34 | [5 empty] | 0.1T | 33.9 | 110 | 3729 | 冯海英 | 聂恒光
6 | 11:09 | 鲁H76B46 | 田兴法 | 于华 | 15053741980 | 李广坤 | 011044 | 石子 | 1--2 | 48.94 | 16.12 | 32.82 | [5 empty] | 0.1T | 32.7 | 110 | 3597 | 冯海英 | 聂恒光
7 | 11:11 | 鲁H69C86 | 田兴法 | 何敬兵 | 133963732648 | 李广坤 | 011045 | 石子 | 1--2 | 49.49 | 16.14 | 33.35 | [5 empty] | 0.1T | 33.2 | 110 | 3652 | 冯海英 | 聂恒光
8 | 14:28 | 鲁RN1362 | 张旭 | 王电亮 | 15898601236 | 郑言克 | 011046 | 石子 | 1--2 | 49.8 | 15.39 | 34.41 | [5 empty] | 0.1T | 34.3 | 110 | 3773 | 冯海英 | 聂恒光
9 | 14:30 | 鲁RN9829 | 魏祥远 | 魏祥远 | 15854038599 | 郑言克 | 011047 | 石子 | 1--2 | 49.58 | 16.19 | 33.39 | [5 empty] | 0.1T | 33.2 | 110 | 3652 | 冯海英 | 聂恒光
10 | 15:06 | 鲁HW0617 | 张兆群 | 张兆群 | 15153785444 | 李广坤 | 011048 | 石子 | 1--2 | 31.9 | 9.52 | 22.38 | [5 empty] | 0.1T | 22.2 | 110 | 2442 | 冯海英 | 聂恒光
11 | 16:31 | 鲁RL8205 | 孙玉宝 | 孙玉宝 | 18369073189 | 千秋 | 011049 | 石子 | 1--2 | 50 | 15.81 | 34.19 | [5 empty] | 0.1T | 34 | 110 | 3740 | 冯海英 | 聂恒光
12 | 16:46 | 鲁RN2329 | 张庆友 | 张庆友 | 15965695489 | 李广坤 | 011050 | 机制沙 | 中粗 | 48.17 | 16.24 | 31.93 | [5 empty] | 0.1T | 31.8 | 139 | 4420.2 | 冯海英 | 聂恒光
13 | 16:54 | 鲁RK3339 | 高西安 | 高西安 | 18605309508 | 李广坤 | 011051 | 机制沙 | 中粗 | 49.4 | 16.33 | 33.07 | [5 empty] | 0.2T | 32.8 | 139 | 4559.2 | 冯海英 | 聂恒光
14 | 17:03 | 鲁H9C539 | 潘小迎 | 潘小迎 | 15563115259 | 李广坤 | 011052 | 石子 | 1--2 | 46.5 | 15.16 | 31.34 | [5 empty] | 0.1T | 31.2 | 110 | 3432 | 冯海英 | 聂恒光
15 | 18:52 | 鲁HR3606 | 李业举 | 杜昌慈 | 15053798399 | 金利宏物流 | 011053 | 矿粉 |  | 70.36 | 17.13 | 53.23 | [5 empty] | 0.3% | 53.07 | 400 | 21228 | 冯海英 | 聂恒光
16 | 19:36 | 鲁RJ1282 | 王彦钦 | 徐龙福 | 17753053012 | 巨野中联 | 011054 | 水泥 | PO42.5 | 96.03 | 25.88 | 70.15 | [5 empty] | 0.3% | 69.94 | 575 | 40215.5 | 冯海英 | 聂恒光
17 | 19:36 | 鲁HD2339 | 王彦钦 | 张连聚 | 17753053019 | 巨野中联 | 011055 | 水泥 | PO42.5 | 96.09 | 24.97 | 71.12 | [5 empty] | 0.3% | 70.9 | 575 | 40767.5 | 冯海英 | 聂恒光
18 | 20:13 | 鲁RA2860 | 李强 | 李强 | 13573066772 | 李广坤 | 011056 | 石子 | 1--2 | 47.46 | 15.08 | 32.38 | [5 empty] | 0.1T | 32.2 | 110 | 3542 | 冯海英 | 聂恒光
19 | 20:16 | 鲁UL9132 | 唐保保 | 胡如朋 | 15668297858 | 千秋 | 011057 | 石子 | 1--2 | 49.82 | 15.29 | 34.53 | [5 empty] | 0.1T | 34.4 | 110 | 3784 | 冯海英 | 聂恒光
20 | 20:19 | 鲁PM3995 | 唐保保 | 张修国 | 13583052918 | 千秋 | 011058 | 石子 | 1--2 | 46.32 | 14.63 | 31.69 | [5 empty] | 0.1T | 31.5 | 110 | 3465 | 冯海英 | 聂恒光
21 | 20:35 | 鲁RE1157 | 唐保保 | 王爱宽 | 17806052976 | 千秋 | 011059 | 石子 | 1--2 | 50.13 | 16.82 | 33.31 | [5 empty] | 0.1T | 33.2 | 110 | 3652 | 冯海英 | 聂恒光
22 | 22:09 | 鲁RL8205 | 孙玉宝 | 孙玉宝 | 18369073189 | 千秋 | 011060 | 石子 | 1--2 | 50.24 | 15.78 | 34.46 | [5 empty] | 0.1T | 34.3 | 110 | 3773 | 冯海英 | 聂恒光
23 | 22:11 | 鲁RN2329 | 张庆友 | 张庆友 | 15965695489 | 李广坤 | 011061 | 石子 | 1--2 | 50.67 | 16.35 | 34.32 | [5 empty] | 0.1T | 34.2 | 110 | 3762 | 冯海英 | 聂恒光
24 | 22:27 | 鲁RK3339 | 高西安 | 高西安 | 18605309508 | 李广坤 | 011062 | 石子 | 1--2 | 50.24 | 16.24 | 34 | [5 empty] | 0.1T | 33.9 | 110 | 3729 | 冯海英 | 聂恒光
25 | 22:43 | 鲁RN7727 | 孙从强 | 孙从强 | 18253055338 | 千秋 | 011063 | 石子 | 1--2 | 49.46 | 16.48 | 32.98 | [5 empty] | 0.1T | 32.4 | 110 | 3564 | 冯海英 | 聂恒光
26 | [11 empty] | 0 | [8 empty] | 0
27 | [11 empty] | 0 | [8 empty] | 0
28 | [11 empty] | 0 | [8 empty] | 0
29 | [11 empty] | 0 | [8 empty] | 0
30 | [11 empty] | 0 | [8 empty] | 0
31 | [11 empty] | 0 | [8 empty] | 0
32 | [11 empty] | 0 | [8 empty] | 0
33 | [11 empty] | 0 | [8 empty] | 0
34 | [11 empty] | 0 | [8 empty] | 0
35 | [11 empty] | 0 | [8 empty] | 0
36 | [11 empty] | 0 | [8 empty] | 0
37 | [11 empty] | 0 | [8 empty] | 0
38 | [11 empty] | 0 | [8 empty] | 0
39 | [11 empty] | 0 | [8 empty] | 0
40 | [11 empty] | 0 | [8 empty] | 0 | 冯海英 | 聂恒光
41 | [11 empty] | 0 | [8 empty] | 0 | 冯海英 | 聂恒光
42 | [11 empty] | 0 | [8 empty] | 0 | 冯海英 | 聂恒光
43 | [11 empty] | 0 | [8 empty] | 0 | 冯海英 | 聂恒光
44 | [11 empty] | 0 | [8 empty] | 0 | 冯海英 | 聂恒光
45 | [11 empty] | 0 | [8 empty] | 0 | 冯海英 | 聂恒光
46 | [11 empty] | 0 | [8 empty] | 0 | 冯海英 | 聂恒光
47 | [11 empty] | 0 | [8 empty] | 0 | 冯海英 | 聂恒光
48 | [11 empty] | 0 | [8 empty] | 0 | 冯海英 | 聂恒光
49 | [11 empty] | 0 | [8 empty] | 0 | 冯海英 | 聂恒光
50 | [11 empty] | 0 | [8 empty] | 0 | 冯海英 | 聂恒光
51 | [11 empty] | 0 | [8 empty] | 0 | 冯海英 | 聂恒光
52 | [11 empty] | 0 | [8 empty] | 0 | 冯海英 | 聂恒光
53 | [11 empty] | 0 | [8 empty] | 0
54 | [11 empty] | 0 | [8 empty] | 0
55 | [11 empty] | 0 | [8 empty] | 0
56 | [11 empty] | 0 | [8 empty] | 0
57 | [11 empty] | 0 | [8 empty] | 0
58 | [11 empty] | 0 | [8 empty] | 0
59 | [11 empty] | 0 | [8 empty] | 0
60 | [11 empty] | 0 | [8 empty] | 0
61 | [11 empty] | 0 | [8 empty] | 0
62 | [11 empty] | 0 | [8 empty] | 0
63 | [11 empty] | 0 | [8 empty] | 0
64 | [11 empty] | 0 | [8 empty] | 0
65 | [11 empty] | 0 | [8 empty] | 0
66 | [11 empty] | 0 | [8 empty] | 0
67 | [11 empty] | 0 | [8 empty] | 0
68 | [11 empty] | 0 | [8 empty] | 0
合计： | [18 empty] | 0 |  | 181898.4

## 连云港分公司
收料登记表填报 日期 2018 年 12 月 16 日 填表人 张传迎、杜华军
单位：江苏大力神管桩有限公司连云港分公司
序号 | 到厂时间 | 送料人相关信息 |  |  |  |  | 物品相关信息（参数指标等） | [11 empty] | 结算信息 |  |  | 检验员 | 过磅员 | 备注
| 时 分 | 车号 | 车主姓名 （客户） | 司机姓名 | 司机手机号 | 所属车队 | 入库单号 | 品名 | 规格 | 毛重t | 皮重t | 净重t | 含水率% | 含杂质% | 细度模数 | 级配区 | 压碎值 | 扣杂质t | 结算重量 | 单价 | 金额
1 | 7:13 | 0553 | 孙冲 | 张来高 | 13775439287 | 孙冲 | 5107 | 碎石 | 5~25 | 93.32 | 21.44 | 71.88 | 1.2 | 0.4 |  | I | 8.2% | 0.88 | 71 | 90 |  | 杜华军 | 张传迎
2 | 19:44 | 0553 | 孙冲 | 张来高 | 13775439287 | 孙冲 | 5108 | 碎石 | 5~25 | 92.26 | 21.4 | 70.88 | 1.2 | 0.4 |  | I | 8.2% | 0.88 | 70 | 90 |  | 杜华军 | 张传迎
3 | 23:11 | 206 | 姜志 | 徐军波 | 13805127239 | 姜志 | 5109 | 机制砂 |  | 84.78 | 25.56 | 59.22 | 9.2 | 4.7 | 2.7 | I |  | 3.22 | 56 | 75 |  | 杜华军 | 张传迎
4 | 23:25 | 56193 | 王妮 | 穆雷 | 17763308288 | 王妮 | 5110 | 机制砂 |  | 67.92 | 13.68 | 54.34 | 8.8 | 4.1 | 2.9 | I |  | 2.84 | 51.5 | 75 |  | 杜华军 | 张传迎
5 | 23:27 | 56207 | 王妮 | 魏国义 | 18806332261 | 王妮 | 5111 | 机制砂 |  | 70.1 | 18.66 | 51.44 | 8.8 | 4.1 | 2.9 | I |  | 2.44 | 49 | 75 |  | 杜华军 | 张传迎
6
7
8
9
10
11
12
13
14
15 | [11 empty] | 307.76 | [6 empty] | 297.5