## 邳州分公司
收料登记表填报 日期 ：2018 年 12月18日 填表人 ：李凤
单位：江苏大力神管桩有限公司
序号 | 到厂时间 | 送料人相关信息 |  |  |  |  | 物品相关信息（参数指标等） | [11 empty] | 结算信息 |  |  | 检验员 | 过磅员 | 备注
| 时 分 | 车号 | 车主姓名 （客户） | 司机姓名 | 司机手机号 | 所属车队 | 入库单号 | 品名 | 规格 | 毛重t | 皮重t | 净重t | 含水率% | 含泥量% | 细度模数 | 级配区/颗粒级配 | 压碎值% | 扣杂质t | 结算重量 | 单价/元 | 金额/元
1 | 21:20 | 苏C1T986 | 李全亮 | 刘刚林 | 15190722629 | 周涛 | 退货 | 石子 | 1-2# | [6 empty] | 含针片状颗粒、页岩 | [5 empty] | 陈金芳 | 刘秋行 | 含针片状颗粒、页岩，退货
2 | 0:44 | 鲁Q522BG | 戴春雨 | 郑嘉雷 | 15862121767 | 李海洋 | 退货 | 石子 | 1-2# | [6 empty] | 含泥块、风化石 | [5 empty] | 陈金芳 | 刘秋行 | 含泥块、风化石，退货
3 | 2:04 | 苏C1T861 | 郑浩 | 赵双赢 | 15062050872 | 李海洋 | WIN0049135 | 石子 | 1-2# | 92.26 | 23.14 | 69.12 |  |  |  | 良好 | 7 | 1.52 | 67.6 | 114 | 7706.4 | 陈金芳 | 刘秋行
4 | 2:14 | 苏C1A556 | 郑浩 | 郭全志 | 15952109525 | 李海洋 | WIN0049135 | 石子 | 1-2# | 94.86 | 23.02 | 71.84 |  |  |  | 良好 | 7 | 0.54 | 71.3 | 114 | 8128.2 | 李凤 | 刘秋行
5 | 2:53 | 豫D75869 | 杨俊庭 | 杨俊庭 | 15852278022 | 李海洋 | WIN0049135 | 石子 | 1-2# | 56.5 | 14.94 | 41.56 |  |  |  | 良好 | 7 | 1.06 | 40.5 | 114 | 4617 | 陈金芳 | 刘秋行
6 | 2:55 | 鲁B00678 | 马凤华 | 马凤华 | 13914832699 | 李海洋 | 退货 | 石子 | 1-2# | [6 empty] | 含泥块、风化石 | [5 empty] | 陈金芳 | 刘秋行 | 含泥块、风化石，退货
7 | 3:09 | 豫PB8633 | 贾长坤 | 贾长坤 | 13952109001 | 李海洋 | WIN0049135 | 石子 | 1-2# | 53.46 | 15.06 | 38.4 |  |  |  | 良好 | 7 | 1 | 37.4 | 114 | 4263.6 | 陈金芳 | 刘秋行
8 | 3:11 | 鲁DA9123 | 李奎 | 李奎 | 15052053200 | 李海洋 | WIN0049135 | 石子 | 1-2# | 55.32 | 15.04 | 40.28 |  |  |  | 良好 | 7 | 1.08 | 39.2 | 114 | 4468.8 | 陈金芳 | 刘秋行
9 | 3:40 | 鲁QV8855 | 孙立 | 韩瑜 | 15162001555 | 李海洋 | WIN0049135 | 石子 | 1-2# | 99.64 | 23.38 | 76.26 |  |  |  | 良好 | 7 | 0.56 | 75.7 | 114 | 8629.8 | 刘会良 | 刘秋行
10 | 3:43 | 鲁QV7771 | 孙立 | 彭杰 | 13775839508 | 李海洋 | WIN0049135 | 石子 | 1-2# | 100.42 | 23.84 | 76.58 |  |  |  | 良好 | 7 | 2.08 | 74.5 | 114 | 8493 | 陈金芳 | 刘秋行
11 | 3:46 | 鲁Q0091A | 万鹏 | 万鹏 | 17853902496 | 李海洋 | WIN0049135 | 石子 | 1-2# | 100.86 | 18.9 | 81.96 |  |  |  | 良好 | 7 | 1.06 | 80.9 | 114 | 9222.6 | 陈金芳 | 刘秋行
12 | 3:51 | 鲁Q9539H | 王彬 | 苏飞 | 15006761159 | 李海洋 | WIN0049135 | 石子 | 1-2# | 81.66 | 18.14 | 63.52 |  |  |  | 良好 | 7 | 0.52 | 63 | 114 | 7182 | 李凤 | 刘秋行
13 | 5:21 | 豫D77135 | 秦庆逢 | 秦庆逢 | 18352244608 | 李海洋 | 退货 | 石子 | 1-2# | [6 empty] | 含泥块、风化石 | [5 empty] | 董国政 | 刘秋行 | 含泥块、风化石，退货
14 | 6:18 | 苏C1T950 | 郭凤林 | 冯飞 | 17766280789 | 庄猛 | 退货 | 机制砂 | 中粗砂 |  |  |  |  | 2.9 | [7 empty] | 董国政 | 刘秋行 | 含泥量超标，退货
15 | 20:18 | 苏CGQ622 | 郭凤林 | 郭凤林 | 13852061303 | 庄猛 | WIN0049134 | 机制砂 | 中粗砂 | 66.9 | 18.58 | 48.32 | 9 | 2 | 2.8 | Ⅱ区 |  | 1.52 | 46.8 | 111 | 5194.8 | 董国政 | 刘秋行
16 | 20:24 | 鲁H7H833 | 李光 | 李光 | 13776756734 | 庄猛 | WIN0049134 | 机制砂 | 中粗砂 | 76.94 | 18.34 | 58.6 | 9 | 2 | 2.8 | Ⅱ区 |  | 1.5 | 57.1 | 111 | 6338.1 | 董国政 | 刘秋行
17 | 21:00 | 苏CAC326 | 朱安徽 | 朱安徽 | 13357932588 | 庄猛 | 退货 | 机制砂 | 中粗砂 |  |  |  |  | 3.6 | [7 empty] | 董国政 | 刘秋行 | 含泥量超标，退货
18 | 23:31 | 苏CT9391 | 张平 | 张平 | 15050046999 | 庄猛 | WIN0049134 | 机制砂 | 中粗砂 | 65.06 | 18.06 | 48 | 9 | 2.8 | 2.8 | Ⅱ区 |  | 1.4 | 45.6 | 111 | 5061.6 | 董国政 | 刘秋行
19 | 2:06 | 鲁QV8991 | 孙立 | 韩洪吉 | 15195483119 | 李海洋 | WIN0049135 | 石子 | 1-2# | 102.4 | 23.2 | 79.2 |  |  |  | 良好 | 7 | 0.5 | 78.7 | 114 | 8971.8 | 董国政 | 刘秋行
20 | 2:42 | 鲁QV8530 | 孙立 | 蒋学武 | 13951346788 | 李海洋 | WIN0049135 | 石子 | 1-2# | 95.6 | 21.88 | 73.72 |  |  |  | 良好 | 7 | 0.52 | 73.2 | 114 | 8344.8 | 董国政 | 刘秋行
21 | 2:41 | 鲁Q627AP | 宫东明 | 宫东明 | 15253915869 | 杨需 | 退货 | 机制砂 | 中粗砂 |  |  |  |  | 3.6 | [7 empty] | 董国政 | 刘秋行 | 含泥量超标，退货
22 | 2:50 | 苏CGV338 | 汤可希 | 李成市 | 18120023436 | 杨需 | 退货 | 机制砂 | 中粗砂 |  |  |  |  | 3.6 | [7 empty] | 董国政 | 刘秋行 | 含泥量超标，退货
23 | 2:53 | 苏CGQ777 | 梅萍 | 李农村 | 18136028909 | 杨需 | 退货 | 机制砂 | 中粗砂 |  |  |  |  | 3.6 | [7 empty] | 董国政 | 刘秋行 | 含泥量超标，退货
24 | 3:00 | 苏CGS000 | 周桂霖 | 黄荣德 | 15264909831 | 杨需 | 退货 | 机制砂 | 中粗砂 |  |  |  |  | 3.6 | [7 empty] | 董国政 | 刘秋行 | 含泥量超标，退货
25 | 3:04 | 苏C2A698 | 高雷 | 李如刚 | 13913462579 | 杨需 | 退货 | 机制砂 | 中粗砂 |  |  |  |  | 3.6 | [7 empty] | 董国政 | 刘秋行 | 含泥量超标，退货
合计 | [11 empty] | 867.36 | [5 empty] | 14.86 | 851.5 |  | 96622.5

## 巨野分公司
收料登记表填报 日期 2018年 12 月 18 日 填表人 ：杨振华
单位：江苏大力神管桩有限公司巨野分公司
序号 | 到厂时间 | 送料人相关信息 |  |  |  |  | 物品相关信息（参数指标等） | [11 empty] | 结算信息 |  |  | 检验员 | 过磅员 | 备注
| 时 分 | 车号 | 车主姓名 | 司机姓名 | 司机手机号 | 所属车队 | 入库单号 | 品名 | 规格 | 毛重 | 皮重 | 净重 | 含水率% | 含泥量% | 细度模数 | 级配区 | 压碎值 | 扣杂质t | 结算重量 | 单价 | 金额
1 | 7:41 | 鲁RB5890 | 朱良忍 | 董勇 | 15053085690 | 巨野中联 | 011093 | 水泥 | PO42.5 | 137.78 | 32.24 | 105.54 | [5 empty] | 0.3% | 105.2 | 575 | 60490 | 冯海英 | 聂恒光
2 | 8:44 | 鲁HW5725 | 张卫东 | 徐磊 | 15660449166 | 千秋 | 011094 | 石子 | 1--2 | 46.52 | 15.55 | 30.97 | [5 empty] | 0.1T | 30.8 | 110 | 3388 | 冯海英 | 聂恒光
3 | 8:46 | 鲁RN9829 | 米强东 | 米强东 | 18953005713 | 郑言克 | 011095 | 石子 | 1--2 | 49.6 | 16.21 | 33.39 | [5 empty] | 0.1T | 33.2 | 110 | 3652 | 冯海英 | 聂恒光
4 | 8:48 | 鲁RN1362 | 张旭 | 吴效文 | 15898601236 | 郑言克 | 011096 | 石子 | 1--2 | 49.13 | 15.6 | 33.53 | [5 empty] | 0.1T | 33.4 | 110 | 3674 | 冯海英 | 聂恒光
5 | 8:50 | 鲁HW6770 | 张卫东 | 杨雪亮 | 18905475878 | 千秋 | 011097 | 石子 | 1--2 | 49.97 | 16.56 | 33.41 | [5 empty] | 0.1T | 33.3 | 110 | 3663 | 冯海英 | 聂恒光
6 | 8:52 | 鲁HW5325 | 张卫东 | 林大龙 | 18653712565 | 千秋 | 011098 | 石子 | 1--2 | 46.45 | 15.4 | 31.05 | [5 empty] | 0.1T | 30.9 | 110 | 3399 | 冯海英 | 聂恒光
7 | 8:55 | 鲁RK3339 | 高西安 | 高西安 | 18605309508 | 李广坤 | 011099 | 机制沙 | 中粗 | 48.11 | 16.31 | 31.8 | [5 empty] | 0.1T | 31.7 | 139 | 4406.3 | 冯海英 | 聂恒光
8 | 13:18 | 鲁H61H65 | 郭凯 | 郭凯 | 15054777797 | 郑言克 | 011100 | 机制沙 | 中粗 | 48.53 | 16.71 | 31.82 | [5 empty] | 0.1T | 31.7 | 139 | 4406.3 | 冯海英 | 聂恒光
9 | 13:20 | 鲁H78E87 | 张庆刚 | 李青 | 13953718268 | 郑言克 | 011101 | 机制沙 | 中粗 | 49 | 15.74 | 33.26 | [5 empty] | 0.1T | 33.1 | 139 | 4600.9 | 冯海英 | 聂恒光
10 | 13:45 | 鲁RH2733 | 陈建建 | 陈建建 | 17686539650 | 千秋 | 011102 | 石子 | 1--2 | 49.45 | 17.74 | 31.71 | [5 empty] | 0.1T | 31.6 | 110 | 3476 | 冯海英 | 聂恒光
11 | 13:47 | 鲁RN9829 | 米强东 | 米强东 | 18953005713 | 郑言克 | 011103 | 石子 | 1--2 | 49.59 | 16.16 | 33.43 | [5 empty] | 0.1T | 33.3 | 110 | 3663 | 冯海英 | 聂恒光
12 | 13:49 | 鲁RM0327 | 张中强 | 张中强 | 15163082725 | 郑言克 | 011104 | 石子 | 1--2 | 49.72 | 15.94 | 33.78 | [5 empty] | 0.1T | 33.6 | 110 | 3696 | 冯海英 | 聂恒光
13 | 13:57 | 鲁RN1362 | 张旭 | 吴效文 | 15898601236 | 郑言克 | 011105 | 石子 | 1--2 | 49.48 | 15.55 | 33.93 | [5 empty] | 0.1T | 33.8 | 110 | 3718 | 冯海英 | 聂恒光
14 | 14:07 | 鲁RN2329 | 张庆友 | 张庆友 | 15965695489 | 李广坤 | 011106 | 石子 | 1--2 | 49.11 | 16.5 | 32.61 | [5 empty] | 0.1T | 32.5 | 110 | 3575 | 冯海英 | 聂恒光
15 | 14:44 | 鲁RL8205 | 孙玉宝 | 孙玉宝 | 18369073189 | 千秋 | 011107 | 石子 | 1--2 | 50.06 | 15.87 | 34.19 | [5 empty] | 0.1T | 34 | 110 | 3740 | 冯海英 | 聂恒光
16 | 14:47 | 鲁RK3339 | 高西安 | 高西安 | 18605309508 | 李广坤 | 011108 | 石子 | 1--2 | 49.85 | 16.21 | 33.64 | [5 empty] | 0.1T | 33.5 | 110 | 3685 | 冯海英 | 聂恒光
17 | 16:40 | 鲁HW5725 | 张卫东 | 徐磊 | 15660449166 | 千秋 | 011109 | 石子 | 1--2 | 47.11 | 15.73 | 31.38 | [5 empty] | 0.1T | 31.2 | 110 | 3432 | 冯海英 | 聂恒光
18 | 16:42 | 鲁HW5325 | 张卫东 | 林大龙 | 18653712565 | 千秋 | 011110 | 石子 | 1--2 | 46.61 | 15.66 | 30.95 | [5 empty] | 0.1T | 30.8 | 110 | 3388 | 冯海英 | 聂恒光
19 | [11 empty] | 0 | [8 empty] | 0
20 | [11 empty] | 0 | [8 empty] | 0
21 | [11 empty] | 0 | [8 empty] | 0
22 | [11 empty] | 0 | [8 empty] | 0
23 | [11 empty] | 0 | [8 empty] | 0
24 | [11 empty] | 0 | [8 empty] | 0
25 | [11 empty] | 0 | [8 empty] | 0
26 | [11 empty] | 0 | [8 empty] | 0
27 | [11 empty] | 0 | [8 empty] | 0
28 | [11 empty] | 0 | [8 empty] | 0
29 | [11 empty] | 0 | [8 empty] | 0
30 | [11 empty] | 0 | [8 empty] | 0
31 | [11 empty] | 0 | [8 empty] | 0
32 | [11 empty] | 0 | [8 empty] | 0
33 | [11 empty] | 0 | [8 empty] | 0
34 | [11 empty] | 0 | [8 empty] | 0
35 | [11 empty] | 0 | [8 empty] | 0
36 | [11 empty] | 0 | [8 empty] | 0
37 | [11 empty] | 0 | [8 empty] | 0
38 | [11 empty] | 0 | [8 empty] | 0
39 | [11 empty] | 0 | [8 empty] | 0
40 | [11 empty] | 0 | [8 empty] | 0 | 冯海英 | 聂恒光
41 | [11 empty] | 0 | [8 empty] | 0 | 冯海英 | 聂恒光
42 | [11 empty] | 0 | [8 empty] | 0 | 冯海英 | 聂恒光
43 | [11 empty] | 0 | [8 empty] | 0 | 冯海英 | 聂恒光
44 | [11 empty] | 0 | [8 empty] | 0 | 冯海英 | 聂恒光
45 | [11 empty] | 0 | [8 empty] | 0 | 冯海英 | 聂恒光
46 | [11 empty] | 0 | [8 empty] | 0 | 冯海英 | 聂恒光
47 | [11 empty] | 0 | [8 empty] | 0 | 冯海英 | 聂恒光
48 | [11 empty] | 0 | [8 empty] | 0 | 冯海英 | 聂恒光
49 | [11 empty] | 0 | [8 empty] | 0 | 冯海英 | 聂恒光
50 | [11 empty] | 0 | [8 empty] | 0 | 冯海英 | 聂恒光
51 | [11 empty] | 0 | [8 empty] | 0 | 冯海英 | 聂恒光
52 | [11 empty] | 0 | [8 empty] | 0 | 冯海英 | 聂恒光
53 | [11 empty] | 0 | [8 empty] | 0
54 | [11 empty] | 0 | [8 empty] | 0
55 | [11 empty] | 0 | [8 empty] | 0
56 | [11 empty] | 0 | [8 empty] | 0
57 | [11 empty] | 0 | [8 empty] | 0
58 | [11 empty] | 0 | [8 empty] | 0
59 | [11 empty] | 0 | [8 empty] | 0
60 | [11 empty] | 0 | [8 empty] | 0
61 | [11 empty] | 0 | [8 empty] | 0
62 | [11 empty] | 0 | [8 empty] | 0
63 | [11 empty] | 0 | [8 empty] | 0
64 | [11 empty] | 0 | [8 empty] | 0
65 | [11 empty] | 0 | [8 empty] | 0
66 | [11 empty] | 0 | [8 empty] | 0
67 | [11 empty] | 0 | [8 empty] | 0
68 | [11 empty] | 0 | [8 empty] | 0
合计： | [18 empty] | 0 |  | 124052.5

## 连云港分公司
收料登记表填报 日期 2018 年 12 月 18 日 填表人 张传迎、杜华军
单位：江苏大力神管桩有限公司连云港分公司
序号 | 到厂时间 | 送料人相关信息 |  |  |  |  | 物品相关信息（参数指标等） | [11 empty] | 结算信息 |  |  | 检验员 | 过磅员 | 备注
| 时 分 | 车号 | 车主姓名 （客户） | 司机姓名 | 司机手机号 | 所属车队 | 入库单号 | 品名 | 规格 | 毛重t | 皮重t | 净重t | 含水率% | 含杂质% | 细度模数 | 级配区 | 压碎值 | 扣杂质t | 结算重量 | 单价 | 金额
1 | 12:26 | 56193 | 王妮 | 穆雷 | 17763308288 | 王妮 | 5117 | 机制砂 |  | 49.16 | 18.54 | 30.62 | 7.8 | 4.1 | 2.9 | I |  | 1.12 | 29.5 | 75 |  | 杜华军 | 张传迎
2 | 12:33 | 56207 | 王妮 | 魏国义 | 18806332261 | 王妮 | 5118 | 机制砂 |  | 47.86 | 18.5 | 29.36 | 7.8 | 4.1 | 2.9 | I |  | 1.36 | 28 | 75 |  | 杜华军 | 张传迎
3 | 21:38 | 0553 | 孙冲 | 张来高 | 13775439287 | 孙冲 | 5119 | 碎石 | 5~25 | 89.6 | 21.36 | 68.24 | 1.1 | 0.5 |  | I | 8.6% | 1.24 | 67 | 90 |  | 杜华军 | 张传迎
4 | 23:55 | 0553 | 孙冲 | 张来高 | 13775439287 | 孙冲 | 5120 | 碎石 | 5~25 | 89.5 | 21.34 | 68.22 | 1.1 | 0.5 |  | I | 8.6% | 0.72 | 67.5 | 90 |  | 杜华军 | 张传迎
5
6
7
8
9
10
11
12
13
14
15 | [11 empty] | 196.44 | [6 empty] | 192
备注：退货也登记，在备注中注明不合格退货，所有重量和单价、金额均以0标记