## 邳州分公司
收料登记表填报 日期 ：2018 年 12月19日 填表人 ：李凤
单位：江苏大力神管桩有限公司
序号 | 到厂时间 | 送料人相关信息 |  |  |  |  | 物品相关信息（参数指标等） | [11 empty] | 结算信息 |  |  | 检验员 | 过磅员 | 备注
| 时 分 | 车号 | 车主姓名 （客户） | 司机姓名 | 司机手机号 | 所属车队 | 入库单号 | 品名 | 规格 | 毛重t | 皮重t | 净重t | 含水率% | 含泥量% | 细度模数 | 级配区/颗粒级配 | 压碎值% | 扣杂质t | 结算重量 | 单价/元 | 金额/元
1 | 22:15 | 鲁Q838BG | 冯永清 | 周文明 | 13777888262 | 李海洋 | 退货 | 机制砂 | 中粗砂 | 0 | 0 | 0 |  | 3.6 |  |  |  | 0 | 0 |  |  | 刘会良 | 杜娥娥 | 含泥量超标，退货
2 | 22:17 | 鲁Q587CW | 冯永清 | 曹善龙 | 15052055477 | 李海洋 | 退货 | 机制砂 | 中粗砂 | 0 | 0 | 0 |  | 3.6 |  |  |  | 0 | 0 |  |  | 刘会良 | 杜娥娥 | 含泥量超标，退货
3 | 22:19 | 苏CGF365 | 冯永清 | 王克光 | 13305228784 | 李海洋 | 退货 | 机制砂 | 中粗砂 | 0 | 0 | 0 |  | 3.6 |  |  |  | 0 | 0 |  |  | 刘会良 | 杜娥娥 | 含泥量超标，退货
4 | 22:21 | 苏CGA040 | 冯永胜 | 赵东亚 | 15062043566 | 李海洋 | 退货 | 机制砂 | 中粗砂 | 0 | 0 | 0 |  | 3.6 |  |  |  | 0 | 0 |  |  | 刘会良 | 杜娥娥 | 含泥量超标，退货
5 | 22:23 | 苏CGP356 | 高雷 | 马飞 | 13791579307 | 李海洋 | 退货 | 机制砂 | 中粗砂 | 0 | 0 | 0 |  | 3.6 |  |  |  | 0 | 0 |  |  | 刘会良 | 杜娥娥 | 含泥量超标，退货
6 | 5:17 | 鲁QV8855 | 孙立 | 姚庭辉 | 13815383575 | 李海洋 | WIN0049144 | 石子 | 1-2# | 99.66 | 23.08 | 76.58 |  |  |  | 良好 | 7 | 1.08 | 75.5 | 114 | 8607 | 刘会良 | 杜娥娥
7 | 5:29 | 鲁QV8991 | 孙立 | 韩洪吉 | 15195483119 | 李海洋 | WIN0049144 | 石子 | 1-2# | 100.06 | 23.12 | 76.94 |  |  |  | 良好 | 7 | 1.04 | 75.9 | 114 | 8652.6 | 刘会良 | 杜娥娥
8 | 6:39 | 鲁QV9022 | 孙立 | 谭海洋 | 18762209692 | 李海洋 | WIN0049144 | 石子 | 1-2# | 85.34 | 23.26 | 72.08 |  |  |  | 良好 | 7 | 1.08 | 71 | 114 | 8094 | 刘会良 | 杜娥娥
9 | 6:42 | 鲁QV8530 | 孙立 | 蒋学武 | 13951346788 | 李海洋 | WIN0049144 | 石子 | 1-2# | 95.42 | 21.72 | 73.7 |  |  |  | 良好 | 7 | 1 | 72.7 | 114 | 8287.8 | 刘会良 | 杜娥娥
10 | 13:48 | 鲁Q956BY | 王浩 | 杜祥军 | 17751961303 | 王星 | WIN0049143 | 石子 | 1-2# | 78.14 | 19.12 | 59.02 |  |  |  | 良好 | 7 | 1.02 | 58 | 114 | 6612 | 陈金芳 | 杜娥娥
11 | 14:25 | 鲁Q000AJ | 王浩 | 姜文鑫 | 13863202208 | 王星 | WIN0049143 | 石子 | 1-2# | 77.9 | 20.74 | 57.16 |  |  |  | 良好 | 7 | 1.56 | 55.6 | 114 | 6338.4 | 陈金芳 | 杜娥娥
12 | 15:09 | 鲁Q718BZ | 陈磊 | 陈纪元 | 13913488702 | 李海洋 | WIN0049144 | 石子 | 1-2# | 80.66 | 21.42 | 59.24 |  |  |  | 良好 | 7 | 1.04 | 58.2 | 114 | 6634.8 | 陈金芳 | 杜娥娥
13 | 17:00 | 鲁QV8991 | 孙立 | 赵维周 | 15050087489 | 李海洋 | WIN0049144 | 石子 | 1-2# | 98.84 | 23.54 | 75.3 |  |  |  | 良好 | 7 | 1 | 74.3 | 114 | 8470.2 | 陈金芳 | 杜娥娥
14 | 1:13 | 鲁QV8018 | 孙立 | 彭杰 | 13775839508 | 李海洋 | WIN0049144 | 石子 | 1-2# | 97.92 | 23.74 | 74.18 |  |  |  | 良好 | 7 | 1.08 | 73.1 | 114 | 8333.4 | 王瑶瑶 | 杜娥娥
15 | 1:16 | 鲁QV8530 | 孙立 | 许瑞峰 | 17772280398 | 李海洋 | WIN0049144 | 石子 | 1-2# | 95.34 | 22.08 | 73.26 |  |  |  | 良好 | 7 | 1.6 | 72.2 | 114 | 8230.8 | 王瑶瑶 | 杜娥娥
16 | 1:20 | 鲁QV8855 | 孙立 | 韩瑜 | 15162001555 | 李海洋 | WIN0049144 | 石子 | 1-2# | 101.14 | 23.4 | 77.74 |  |  |  | 良好 | 7 | 1.04 | 76.7 | 114 | 8743.8 | 王瑶瑶 | 杜娥娥
17 | 2:26 | 鲁QV8991 | 孙立 | 赵维周 | 15050087489 | 李海洋 | WIN0049144 | 石子 | 1-2# | 91.02 | 23.28 | 67.74 |  |  |  | 良好 | 7 | 1.54 | 66.2 | 114 | 7546.8 | 王瑶瑶 | 杜娥娥
18 | 3:48 | 鲁Q627AP | 宫东明 | 宫东明 | 15253915869 | 杨需 | WIN0049142 | 机制砂 | 中粗砂 | 94.38 | 22.72 | 71.66 | 8 | 1.8 | 2.9 | Ⅱ区 |  | 1.46 | 70.2 | 111 | 7792.2 | 王瑶瑶 | 杜娥娥
19 | 3:51 | 苏C2A698 | 高雷 | 李如刚 | 13913462579 | 杨需 | WIN0049142 | 机制砂 | 中粗砂 | 105.88 | 29.48 | 76.4 | 8 | 1.8 | 2.9 | Ⅱ区 |  | 1.6 | 74.8 | 111 | 8302.8 | 王瑶瑶 | 杜娥娥
20 | 4:57 | 鲁QV8018 | 孙立 | 彭杰 | 13775839508 | 李海洋 | WIN0049144 | 石子 | 1-2# | 96.6 | 23.5 | 73.1 |  |  |  | 良好 | 8 | 2 | 71.1 | 114 | 8105.4 | 王瑶瑶 | 杜娥娥
合计 | [11 empty] | 1064.1 | [5 empty] | 19.14 | 1045.5 |  | 118752

## 巨野分公司
收料登记表填报 日期 2018年 12 月 19 日 填表人 ：杨振华
单位：江苏大力神管桩有限公司巨野分公司
序号 | 到厂时间 | 送料人相关信息 |  |  |  |  | 物品相关信息（参数指标等） | [11 empty] | 结算信息 |  |  | 检验员 | 过磅员 | 备注
| 时 分 | 车号 | 车主姓名 | 司机姓名 | 司机手机号 | 所属车队 | 入库单号 | 品名 | 规格 | 毛重 | 皮重 | 净重 | 含水率% | 含泥量% | 细度模数 | 级配区 | 压碎值 | 扣杂质t | 结算重量 | 单价 | 金额
1 | 6:20 | 鲁HR3606 | 李业举 | 杜昌慈 | 15053798399 | 金利宏物流 | 011111 | 矿粉 |  | 70.73 | 17.08 | 53.65 | [5 empty] | 0.3% | 53.48 | 400 | 21392 | 冯海英 | 聂恒光
2 | 7:31 | 鲁RA1787 | 田从桥 | 田从桥 | 13791485999 | 李广坤 | 011112 | 石子 | 1--2 | 49.15 | 16.73 | 32.42 | [5 empty] | 0.1T | 32.3 | 110 | 3553 | 冯海英 | 聂恒光
3 | 7:34 | 鲁RK4599 | 张海伦 | 张海伦 | 15562718733 | 李广坤 | 011113 | 石子 | 1--2 | 49.72 | 15.82 | 33.9 | [5 empty] | 0.1T | 33.8 | 110 | 3718 | 冯海英 | 聂恒光
4 | 7:37 | 鲁RA0166 | 张现红 | 张现红 | 15653485522 | 李广坤 | 011114 | 石子 | 1--2 | 47.1 | 14.97 | 32.13 | [5 empty] | 0.1T | 32 | 110 | 3520 | 冯海英 | 聂恒光
5 | 8:48 | 鲁HW5725 | 张卫东 | 徐磊 | 15660449166 | 千秋 | 011115 | 石子 | 1--2 | 47.26 | 15.66 | 31.6 | [5 empty] | 0.1T | 31.5 | 110 | 3465 | 冯海英 | 聂恒光
6 | 8:50 | 鲁HW5325 | 张卫东 | 林大龙 | 18653712565 | 千秋 | 011116 | 石子 | 1--2 | 47.75 | 15.59 | 32.16 | [5 empty] | 0.2T | 31.9 | 110 | 3509 | 冯海英 | 聂恒光
7 | 9:16 | 鲁RB5890 | 朱玉春 | 董超 | 18769078599 | 巨野中联 | 011117 | 水泥 | PO42.5 | 132.69 | 32.28 | 100.41 | [5 empty] | 0.3% | 100.1 | 575 | 57557.5 | 冯海英 | 聂恒光
8 | 12:19 | 鲁H61H65 | 郭凯 | 郭凯 | 15054777797 | 郑言克 | 011118 | 机制沙 | 中粗 | 49.2 | 16.69 | 32.51 | [5 empty] | 0.1T | 32.4 | 139 | 4503.6 | 冯海英 | 聂恒光
9 | 12:21 | 鲁H78E87 | 张庆刚 | 李青 | 13953718268 | 郑言克 | 011119 | 机制沙 | 中粗 | 49.69 | 15.74 | 33.95 | [5 empty] | 0.1T | 33.8 | 139 | 4698.2 | 冯海英 | 聂恒光
10 | 12:24 | 鲁RN9829 | 魏祥远 | 魏祥远 | 15854038599 | 郑言克 | 011120 | 机制沙 | 中粗 | 49.1 | 16.2 | 32.9 | [5 empty] | 0.1T | 32.8 | 139 | 4559.2 | 冯海英 | 聂恒光
11 | 12:26 | 鲁RN1362 | 张旭 | 吴效文 | 15898601236 | 郑言克 | 011121 | 机制沙 | 中粗 | 48.11 | 15.53 | 32.58 | [5 empty] | 0.1T | 32.4 | 139 | 4503.6 | 冯海英 | 聂恒光
12 | 12:28 | 鲁RM0327 | 张中强 | 张中强 | 15163082725 | 郑言克 | 011122 | 机制沙 | 中粗 | 48.86 | 15.91 | 32.95 | [5 empty] | 0.1T | 32.8 | 139 | 4559.2 | 冯海英 | 聂恒光
13 | 12:30 | 鲁RN2329 | 张庆友 | 张庆友 | 15965695489 | 李广坤 | 011123 | 机制沙 | 中粗 | 48.47 | 16.49 | 31.98 | [5 empty] | 0.1T | 31.8 | 139 | 4420.2 | 冯海英 | 聂恒光
14 | 12:55 | 鲁RB6017 | 李如魁 | 李如魁 | 15552062966 | 郑言克 | 011124 | 石子 | 1--2 | 49.86 | 16.63 | 33.23 | [5 empty] | 0.1T | 33.1 | 110 | 3641 | 冯海英 | 聂恒光
15 | 12:57 | 鲁RK3339 | 高西安 | 高西安 | 18605309508 | 李广坤 | 011125 | 机制沙 | 中粗 | 49.59 | 16.34 | 33.25 | [5 empty] | 0.1T | 33.1 | 139 | 4600.9 | 冯海英 | 聂恒光
16 | 13:30 | 鲁JA4773 | 王双喜 | 王双喜 | 15092631096 | 郑言克 | 011126 | 机制沙 | 中粗 | 48.59 | 14.44 | 34.15 | [5 empty] | 0.1T | 34 | 139 | 4726 | 冯海英 | 聂恒光
17 | 13:33 | 鲁JA7353 | 王长青 | 贺长海 | 15263718882 | 郑言克 | 011127 | 机制沙 | 中粗 | 49.77 | 14.8 | 34.97 | [5 empty] | 0.1T | 34.8 | 139 | 4837.2 | 冯海英 | 聂恒光
18 | 14:58 | 鲁RB1266 | 李江红 | 李江红 | 15206991988 | 莱芜延辉 | 011128 | 减水剂 |  | 33.22 | 14.35 | 18.87 | [6 empty] | 18.84 | 1900 | 35796 | 冯海英 | 聂恒光
19 | 16:27 | 鲁RN1362 | 张旭 | 王殿亮 | 15898601236 | 郑言克 | 011129 | 石子 | 1--2 | 49.53 | 15.47 | 34.06 | [5 empty] | 0.1T | 33.9 | 110 | 3729 | 冯海英 | 聂恒光
20 | 16:45 | 鲁RN9829 | 魏祥远 | 魏祥远 | 15854038599 | 郑言克 | 011130 | 石子 | 1--2 | 49.35 | 16.42 | 32.93 | [5 empty] | 0.1T | 32.8 | 110 | 3608 | 冯海英 | 聂恒光
21 | 17:00 | 鲁RM0327 | 张中强 | 张中强 | 15163082725 | 郑言克 | 011131 | 石子 | 1--2 | 49.44 | 15.84 | 33.6 | [5 empty] | 0.1T | 33.5 | 110 | 3685 | 冯海英 | 聂恒光
22 | 18:54 | 鲁HR3606 | 李业举 | 杜昌慈 | 15053798399 | 金利宏物流 | 011132 | 矿粉 |  | 71.43 | 17.34 | 54.09 | [5 empty] | 0.3% | 53.9 | 400 | 21560 | 冯海英 | 聂恒光
23 | 19:41 | 鲁RL8205 | 孙玉宝 | 孙玉宝 | 18369073189 | 千秋 | 011133 | 石子 | 1--2 | 49.89 | 15.73 | 34.16 | [5 empty] | 0.1T | 34 | 110 | 3740 | 冯海英 | 聂恒光
24 | 19:44 | 鲁RN7727 | 孙从强 | 孙从强 | 18253055338 | 千秋 | 011134 | 石子 | 1--2 | 48.75 | 16.49 | 32.26 | [5 empty] | 0.1T | 32.1 | 110 | 3531 | 冯海英 | 聂恒光
25 | 22:32 | 鲁JA4773 | 王双喜 | 王双喜 | 15092631096 | 郑言克 | 011135 | 机制沙 | 中粗 | 49.4 | 14.81 | 34.59 | [5 empty] | 0.1T | 34.4 | 139 | 4781.6 | 冯海英 | 聂恒光
26 | [11 empty] | 0 | [8 empty] | 0
27 | [11 empty] | 0 | [8 empty] | 0
28 | [11 empty] | 0 | [8 empty] | 0
29 | [11 empty] | 0 | [8 empty] | 0
30 | [11 empty] | 0 | [8 empty] | 0
31 | [11 empty] | 0 | [8 empty] | 0
32 | [11 empty] | 0 | [8 empty] | 0
33 | [11 empty] | 0 | [8 empty] | 0
34 | [11 empty] | 0 | [8 empty] | 0
35 | [11 empty] | 0 | [8 empty] | 0
36 | [11 empty] | 0 | [8 empty] | 0
37 | [11 empty] | 0 | [8 empty] | 0
38 | [11 empty] | 0 | [8 empty] | 0
39 | [11 empty] | 0 | [8 empty] | 0
40 | [11 empty] | 0 | [8 empty] | 0 | 冯海英 | 聂恒光
41 | [11 empty] | 0 | [8 empty] | 0 | 冯海英 | 聂恒光
42 | [11 empty] | 0 | [8 empty] | 0 | 冯海英 | 聂恒光
43 | [11 empty] | 0 | [8 empty] | 0 | 冯海英 | 聂恒光
44 | [11 empty] | 0 | [8 empty] | 0 | 冯海英 | 聂恒光
45 | [11 empty] | 0 | [8 empty] | 0 | 冯海英 | 聂恒光
46 | [11 empty] | 0 | [8 empty] | 0 | 冯海英 | 聂恒光
47 | [11 empty] | 0 | [8 empty] | 0 | 冯海英 | 聂恒光
48 | [11 empty] | 0 | [8 empty] | 0 | 冯海英 | 聂恒光
49 | [11 empty] | 0 | [8 empty] | 0 | 冯海英 | 聂恒光
50 | [11 empty] | 0 | [8 empty] | 0 | 冯海英 | 聂恒光
51 | [11 empty] | 0 | [8 empty] | 0 | 冯海英 | 聂恒光
52 | [11 empty] | 0 | [8 empty] | 0 | 冯海英 | 聂恒光
53 | [11 empty] | 0 | [8 empty] | 0
54 | [11 empty] | 0 | [8 empty] | 0
55 | [11 empty] | 0 | [8 empty] | 0
56 | [11 empty] | 0 | [8 empty] | 0
57 | [11 empty] | 0 | [8 empty] | 0
58 | [11 empty] | 0 | [8 empty] | 0
59 | [11 empty] | 0 | [8 empty] | 0
60 | [11 empty] | 0 | [8 empty] | 0
61 | [11 empty] | 0 | [8 empty] | 0
62 | [11 empty] | 0 | [8 empty] | 0
63 | [11 empty] | 0 | [8 empty] | 0
64 | [11 empty] | 0 | [8 empty] | 0
65 | [11 empty] | 0 | [8 empty] | 0
66 | [11 empty] | 0 | [8 empty] | 0
67 | [11 empty] | 0 | [8 empty] | 0
68 | [11 empty] | 0 | [8 empty] | 0
合计： | [18 empty] | 0 |  | 222194.2

## 连云港分公司
收料登记表填报 日期 2018 年 12 月 19 日 填表人 张传迎、杜华军
单位：江苏大力神管桩有限公司连云港分公司
序号 | 到厂时间 | 送料人相关信息 |  |  |  |  | 物品相关信息（参数指标等） | [11 empty] | 结算信息 |  |  | 检验员 | 过磅员 | 备注
| 时 分 | 车号 | 车主姓名 （客户） | 司机姓名 | 司机手机号 | 所属车队 | 入库单号 | 品名 | 规格 | 毛重t | 皮重t | 净重t | 含水率% | 含杂质% | 细度模数 | 级配区 | 压碎值 | 扣杂质t | 结算重量 | 单价 | 金额
1 | 2:00 | 0553 | 孙冲 | 张来高 | 13775439287 | 孙冲 | 5121 | 碎石 | 5~25 | 89.82 | 21.32 | 68.5 | 1.1 | 0.4 |  | I | 8% | 0.5 | 68 | 90 |  | 杜华军 | 张传迎
2 | 7:24 | 0553 | 孙冲 | 张来高 | 13775439287 | 孙冲 | 5122 | 碎石 | 5~25 | 87.62 | 21.3 | 66.32 | 1.1 | 0.4 |  | I | 8% | 0.82 | 65.5 | 90 |  | 杜华军 | 张传迎
6 | 11:43 | 56207 | 王妮 | 魏国义 | 18806332261 | 王妮 | 5123 | 机制砂 |  | 49.98 | 18.62 | 31.36 | 8.9 | 4.3 | 2.7 | I |  | 0.86 | 30.5 | 75 |  | 杜华军 | 张传迎
5 | 11:52 | 56193 | 王妮 | 穆雷 | 17763308288 | 王妮 | 5124 | 机制砂 |  | 48.86 | 18.64 | 30.22 | 8.9 | 4.3 | 2.7 | I |  | 1.72 | 28.5 | 75 |  | 杜华军 | 张传迎
5 | 16:01 | 56193 | 王妮 | 穆雷 | 17763308288 | 王妮 | 5125 | 机制砂 |  | 51.07 | 18.62 | 32.14 | 8.7 | 4.4 | 2.9 | I |  | 1.4 | 31 | 75 |  | 杜华军 | 张传迎
6 | 16:40 | 56207 | 王妮 | 魏国义 | 18806332261 | 王妮 | 5126 | 机制砂 |  | 51.64 | 18.62 | 33.02 | 8.7 | 4.4 | 2.9 | I |  | 1.52 | 31.5 | 75 |  | 杜华军 | 张传迎
7 | 18:12 | 7820 | 姜志 | 包征涛 | 15861286969 | 姜志 | 5127 | 机制砂 |  | 63.68 | 21.08 | 42.6 | 9.2 | 4.6 | 2.8 | I |  | 1.6 | 41 | 75 |  | 杜华军 | 张传迎
8
9
10
11
12
13
14
15 | [11 empty] | 304.16 | [6 empty] | 296
备注：退货也登记，在备注中注明不合格退货，所有重量和单价、金额均以0标记