## 邳州分公司
收料登记表填报 日期 ：2019 年 1月8日 填表人 ：李凤
单位：江苏大力神管桩有限公司
序号 | 到厂时间 | 送料人相关信息 |  |  |  |  | 物品相关信息（参数指标等） | [11 empty] | 结算信息 |  |  | 检验员 | 过磅员 | 备注
| 时 分 | 车号 | 车主姓名 （客户） | 司机姓名 | 司机手机号 | 所属车队 | 入库单号 | 品名 | 规格 | 毛重t | 皮重t | 净重t | 含水率% | 含泥量% | 细度模数 | 级配区/颗粒级配 | 压碎值% | 扣杂质t | 结算重量 | 单价/元 | 金额/元
1 | 7:12 | 鲁QV8991 | 孙立 | 韩洪吉 | 15195483119 | 李海洋 | WIN0049344 | 石子 | 1-2# | 101.32 | 23.06 | 78.26 |  |  |  | 含碎石、风化颗粒 | 9 | 6.06 | 72.2 | 102 | 7364.4 | 李凤 | 马娜
2 | 9:37 | 鲁QV8530 | 孙立 | 王磊 | 18052106066 | 李海洋 | WIN0049344 | 石子 | 1-2# | 96.46 | 21.94 | 74.52 |  |  |  | 良好 | 7 | 0.52 | 74 | 102 | 7548 | 李凤 | 马娜
3 | 17:51 | 鲁Q577AX | 戴春宇 | 顾飞 | 13952123010 | 李海洋 | WIN0049344 | 石子 | 1-2# | 73.88 | 19.26 | 54.62 |  |  |  | 良好 | 7 | 0.52 | 54.1 | 102 | 5518.2 | 董国政 | 马娜
4 | 20:31 | 鲁Q627AP | 宫东明 | 宫东明 | 15253915869 | 杨需 | WIN0049345 | 石子 | 1-2# | 82.16 | 22.26 | 59.9 |  |  |  | 良好 | 7 | 1 | 58.9 | 102 | 6007.8 | 董国政 | 马娜
5 | 20:33 | 苏CGV338 | 汤可希 | 李成市 | 18120023436 | 杨需 | WIN0049345 | 石子 | 1-2# | 75.72 | 21.06 | 54.66 |  |  |  | 良好 | 7 | 1.06 | 53.6 | 102 | 5467.2 | 董国政 | 马娜
6 | 20:35 | 苏CGS000 | 周桂霖 | 梅光喜 | 15396848658 | 杨需 | WIN0049345 | 石子 | 1-2# | 79.6 | 21.6 | 58 |  |  |  | 良好 | 7 | 1 | 57 | 102 | 5814 | 董国政 | 马娜
7 | 20:38 | 鲁Q529AE | 汤可希 | 刘贺冲 | 13305222677 | 杨需 | WIN0049345 | 石子 | 1-2# | 71.62 | 17.44 | 54.18 |  |  |  | 良好 | 7 | 1.08 | 53.1 | 100 | 5310 | 董国政 | 马娜
8 | 3:37 | 鲁Q627AP | 宫东明 | 宫东明 | 15253915869 | 杨需 | WIN0049345 | 石子 | 1-2# | 82.12 | 22.18 | 59.94 |  |  |  | 良好 | 7 | 0.54 | 59.4 | 100 | 5940 | 董国政 | 杜娥娥
合计 | [11 empty] | 494.08 | [6 empty] | 482.3 |  | 48969.6

## 巨野分公司
收料登记表填报 日期 201年 1 月 08 日 填表人 ：杨振华
单位：江苏大力神管桩有限公司巨野分公司
序号 | 到厂时间 | 送料人相关信息 |  |  |  |  | 物品相关信息（参数指标等） | [11 empty] | 结算信息 |  |  | 检验员 | 过磅员 | 备注
| 时 分 | 车号 | 车主姓名 | 司机姓名 | 司机手机号 | 所属车队 | 入库单号 | 品名 | 规格 | 毛重 | 皮重 | 净重 | 含水率% | 含泥量% | 细度模数 | 级配区 | 压碎值 | 扣杂质t | 结算重量 | 单价 | 金额
1 | 21:56 | 鲁RB5890 | 朱良忍 | 董超 | 18769078599 | 巨野中联 | 011483 | 水泥 | PO42.5 | 137.93 | 32.14 | 105.79 | [5 empty] | 0.3% | 105.47 | 575 | 60645.25 | 冯海英 | 聂恒光
2 | 0:30 | 鲁HW5352 | 李文峰 | 李崇新 | 13964939931 | 李广坤 | 011484 | 石子 | 1--2 | 46.46 | 14.23 | 32.23 | [5 empty] | 2T | 30.2 | 105 | 3171 | 冯海英 | 聂恒光
3 | 9:29 | 鲁RB5890 | 朱良忍 | 董超 | 18769078599 | 巨野中联 | 011485 | 水泥 | PO42.5 | 128.54 | 31.94 | 96.6 | [5 empty] | 0.3% | 96.3 | 575 | 55372.5 | 冯海英 | 聂恒光
4 | 9:24 | 鲁HW0617 | 张兆群 | 张兆群 | 15153785444 | 李广坤 | 011486 | 石子 | 1--2 | 31.25 | 9.37 | 21.88 | [5 empty] | 04T | 21.4 | 105 | 2247 | 冯海英 | 聂恒光
5 | 10:49 | 鲁JA7353 | 王长青 | 孙传雨 | 15998722209 | 郑言克 | 011487 | 石子 | 1--2 | 49.39 | 14.67 | 34.72 | [5 empty] | 0.3T | 34.4 | 105 | 3612 | 冯海英 | 聂恒光
6 | 12:24 | 鲁JA4773 | 王双喜 | 王双喜 | 15092631096 | 郑言克 | 011488 | 石子 | 1--2 | 49.23 | 14.82 | 34.41 | [5 empty] | 0.3T | 34.1 | 105 | 3580.5 | 冯海英 | 聂恒光
7 | 12:26 | 鲁HW6711 | 王长青 | 刘道辉 | 15065378155 | 郑言克 | 011489 | 石子 | 1--2 | 49.58 | 15.93 | 33.65 | [5 empty] | 0.3T | 33.3 | 105 | 3496.5 | 冯海英 | 聂恒光
8 | 15:22 | 鲁JA7353 | 王长青 | 孙传雨 | 15998722209 | 郑言克 | 011490 | 石子 | 1--2 | 49.38 | 14.62 | 34.76 | [5 empty] | 0.3T | 34.4 | 105 | 3612 | 冯海英 | 聂恒光
9 | 17:03 | 鲁HW6711 | 王长青 | 刘道辉 | 15065378155 | 郑言克 | 011491 | 石子 | 1--2 | 49.44 | 16.04 | 33.4 | [5 empty] | 0.3T | 33.1 | 105 | 3475.5 | 冯海英 | 聂恒光
10 | 18:56 | 鲁JA4773 | 王双喜 | 王双喜 | 15092631096 | 郑言克 | 011492 | 石子 | 1--2 | 49.56 | 14.76 | 34.8 | [5 empty] | 0.3T | 34.5 | 105 | 3622.5 | 冯海英 | 聂恒光
11 | 21:17 | 鲁JA7353 | 王长青 | 孙传雨 | 15998722209 | 郑言克 | 011493 | 石子 | 1--2 | 49.41 | 14.57 | 34.84 | [5 empty] | 0.3T | 34.5 | 105 | 3622.5 | 冯海英 | 聂恒光
12 | 22:03 | 鲁H96E65 | 郭凯 | 郭凯 | 15064777797 | 郑言克 | 011494 | 石子 | 1--2 | 50.44 | 16.87 | 33.57 | [5 empty] | 0.3T | 33.2 | 105 | 3486 | 冯海英 | 聂恒光
13 | 22:05 | 鲁H78E87 | 张庆刚 | 李青 | 13953718268 | 郑言克 | 011495 | 石子 | 1--2 | 50.09 | 16.13 | 33.96 | [5 empty] | 0.3T | 33.6 | 105 | 3528 | 冯海英 | 聂恒光
14 | [11 empty] | 0 | [8 empty] | 0
15 | [11 empty] | 0 | [8 empty] | 0
16 | [11 empty] | 0 | [8 empty] | 0
17 | [11 empty] | 0 | [8 empty] | 0
18 | [11 empty] | 0 | [8 empty] | 0
19 | [11 empty] | 0 | [8 empty] | 0
20 | [11 empty] | 0 | [8 empty] | 0
21 | [11 empty] | 0 | [8 empty] | 0
22 | [11 empty] | 0 | [8 empty] | 0
23 | [11 empty] | 0 | [8 empty] | 0
24 | [11 empty] | 0 | [8 empty] | 0
25 | [11 empty] | 0 | [8 empty] | 0
26 | [11 empty] | 0 | [8 empty] | 0
27 | [11 empty] | 0 | [8 empty] | 0
28 | [11 empty] | 0 | [8 empty] | 0
29 | [11 empty] | 0 | [8 empty] | 0
30 | [11 empty] | 0 | [8 empty] | 0
31 | [11 empty] | 0 | [8 empty] | 0
32 | [11 empty] | 0 | [8 empty] | 0
33 | [11 empty] | 0 | [8 empty] | 0
34 | [11 empty] | 0 | [8 empty] | 0
35 | [11 empty] | 0 | [8 empty] | 0
36 | [11 empty] | 0 | [8 empty] | 0
37 | [11 empty] | 0 | [8 empty] | 0
38 | [11 empty] | 0 | [8 empty] | 0
39 | [11 empty] | 0 | [8 empty] | 0
40 | [11 empty] | 0 | [8 empty] | 0 | 冯海英 | 聂恒光
41 | [11 empty] | 0 | [8 empty] | 0 | 冯海英 | 聂恒光
42 | [11 empty] | 0 | [8 empty] | 0 | 冯海英 | 聂恒光
43 | [11 empty] | 0 | [8 empty] | 0 | 冯海英 | 聂恒光
44 | [11 empty] | 0 | [8 empty] | 0 | 冯海英 | 聂恒光
45 | [11 empty] | 0 | [8 empty] | 0 | 冯海英 | 聂恒光
46 | [11 empty] | 0 | [8 empty] | 0 | 冯海英 | 聂恒光
47 | [11 empty] | 0 | [8 empty] | 0 | 冯海英 | 聂恒光
48 | [11 empty] | 0 | [8 empty] | 0 | 冯海英 | 聂恒光
49 | [11 empty] | 0 | [8 empty] | 0 | 冯海英 | 聂恒光
50 | [11 empty] | 0 | [8 empty] | 0 | 冯海英 | 聂恒光
51 | [11 empty] | 0 | [8 empty] | 0 | 冯海英 | 聂恒光
52 | [11 empty] | 0 | [8 empty] | 0 | 冯海英 | 聂恒光
53 | [11 empty] | 0 | [8 empty] | 0
54 | [11 empty] | 0 | [8 empty] | 0
55 | [11 empty] | 0 | [8 empty] | 0
56 | [11 empty] | 0 | [8 empty] | 0
57 | [11 empty] | 0 | [8 empty] | 0
58 | [11 empty] | 0 | [8 empty] | 0
59 | [11 empty] | 0 | [8 empty] | 0
60 | [11 empty] | 0 | [8 empty] | 0
61 | [11 empty] | 0 | [8 empty] | 0
62 | [11 empty] | 0 | [8 empty] | 0
63 | [11 empty] | 0 | [8 empty] | 0
64 | [11 empty] | 0 | [8 empty] | 0
65 | [11 empty] | 0 | [8 empty] | 0
66 | [11 empty] | 0 | [8 empty] | 0
67 | [11 empty] | 0 | [8 empty] | 0
68 | [11 empty] | 0 | [8 empty] | 0
合计： | [18 empty] | 0 |  | 153471.25

## 大唐分公司
收料登记表填报 日期 2019 年 1月 8日 填表人：韩小潮
20180923 | 单位：江苏大唐商品混凝土有限公司
序号 | 到厂时间 | 送料人相关信息 |  |  |  |  | 物品相关信息（参数指标等） | [11 empty] | 结算信息 |  |  | 检验员 | 过磅员
| 时 分 | 车号 | 车主姓名 （客户） | 司机姓名 | 司机手机号 | 所属车队 | 入库单号 | 品名 | 规格 | 毛重t | 皮重t | 净重t | 含水率% | 含泥量% | 细度模数 | 级配区 | 压碎值 | 扣杂质t | 结算重量 | 单价 | 金额
1 | 6:51 | 455 | 娄庆生 | 娄庆生 | 18344889808 | 庄团结 | 49205 | 砂 |  | 52.2 | 15.1 | 36.3 | 5.8 | 2.3 | 2.8 |  |  | 0.8 |  |  |  | 韩小朝 | 曹红梅
2 | 7:53 | 616 | 闫东 | 闫东 | 13813277522 | 李海洋 | 49208 | 砂 |  | 59.52 | 17.34 | 41.3 | 5.8 | 2.5 | 2.6 |  |  | 0.88 |  |  |  | 韩小朝 | 曹红梅
3 | 7:57 | 886 | 徐大勇 | 徐大勇 | 17705222272 | 李海洋 | 49209 | 砂 |  | 61.98 | 16.66 | 44.5 | 5.2 | 2 | 2.4 |  |  | 0.82 |  |  |  | 韩小朝 | 曹红梅
4 | 7:58 | 618 | 王超 | 王超 | 15852115399 | 庄团结 | 49210 | 砂 |  | 52.94 | 16.14 | 36 | 5.8 | 2.3 | 2.8 |  |  | 0.8 |  |  |  | 韩小朝 | 曹红梅
5 | 8:52 | 399 | 伊振刚 | 伊振刚 | 15252232999 | 庄团结 | 49214 | 砂 |  | 57.54 | 16.04 | 40.7 | 5.5 | 2.6 | 2.3 |  |  | 0.8 |  |  |  | 韩小朝 | 曹红梅
6 | 8:57 | 627 | 藤尚峰 | 藤尚峰 | 13813279980 | 庄团结 | 49215 | 砂 |  | 57.86 | 16.32 | 40.7 | 5.9 | 2.8 | 2.3 |  |  | 0.84 |  |  |  | 韩小朝 | 曹红梅
7 | 12:02 | 3821 | 胡志权 | 胡志权 | 15063211121 | 庄团结 | 49227 | 砂 |  | 53.9 | 15.58 | 37.6 | 5.6 | 2.5 | 2.3 |  |  | 0.72 |  |  |  | 韩小朝 | 曹红梅
8 | 12:11 | 589 | 武加军 | 武加军 | 15371600099 | 庄团结 | 49229 | 砂 |  | 56.22 | 17.62 | 38 | 5.2 | 2 | 2.4 |  |  | 0.6 |  |  |  | 韩小朝 | 曹红梅
9 | 12:12 | 6095 | 张团结 | 朱洪柱 | 15852351659 | 庄团结 | 49230 | 砂 |  | 58.32 | 17.12 | 40.4 | 5.5 | 2.6 | 2.3 |  |  | 0.8 |  |  |  | 韩小朝 | 曹红梅
10 | 12:33 | 860 | 谢海 | 谢海 | 13775834999 | 庄团结 | 49236 | 砂 |  | 55.82 | 16.56 | 38.4 | 5.8 | 2.3 | 2.4 |  |  | 0.86 |  |  |  | 韩小朝 | 曹红梅
11 | 12:36 | 3615 | 刘刚 | 刘刚 | 13805221470 | 庄团结 | 49237 | 砂 |  | 57.88 | 17.02 | 39.8 | 5.8 | 2.5 | 2.6 |  |  | 1.06 |  |  |  | 韩小朝 | 曹红梅
12 | 12:37 | 027 | 张红庆 | 张红庆 | 18251755988 | 庄团结 | 49238 | 砂 |  | 56.98 | 16.76 | 39.6 | 5.2 | 2 | 2.4 |  |  | 0.62 |  |  |  | 韩小朝 | 曹红梅
13 | 12:39 | 017 | 庄猛 | 庄汉强 | 13952293221 | 庄团结 | 49239 | 砂 |  | 58.48 | 17.12 | 40.5 | 5.9 | 2.6 | 2.3 |  |  | 0.86 |  |  |  | 韩小朝 | 曹红梅
14 | 12:40 | 637 | 庄猛 | 姚佩齐 | 13805221198 | 庄团结 | 49240 | 砂 |  | 64.26 | 17.06 | 46.6 | 5.8 | 2.7 | 2.3 |  |  | 0.6 |  |  |  | 韩小朝 | 曹红梅
15 | 12:44 | 758 | 王法叶 | 王法叶 | 18136361877 | 杨需 | 49241 | 砂 |  | 63.98 | 19.24 | 44.2 | 5.7 | 2.3 | 2.5 |  |  | 0.54 |  |  |  | 韩小朝 | 曹红梅
16 | 13:17 | 988 | 顾帅 | 吴峰 | 18251759261 | 庄团结 | 49243 | 砂 |  | 66.82 | 17.8 | 48.4 | 5.5 | 2.6 | 2.3 |  |  | 0.62 |  |  |  | 韩小朝 | 曹红梅
17 | 13:19 | 656 | 柳涛 | 柳召付 | 15152002008 | 庄团结 | 49244 | 砂 |  | 65.14 | 16.48 | 48 | 5.8 | 2.3 | 2.8 |  |  | 0.66 |  |  |  | 韩小朝 | 曹红梅
18 | 13:20 | 5835 | 张凯 | 曹升吉 | 13913489206 | 庄团结 | 49245 | 砂 |  | 58.06 | 18.06 | 38.5 | 5.8 | 2.5 | 2.6 |  |  | 1.5 |  |  |  | 韩小朝 | 曹红梅
19 | 13:24 | 797 | 杜坤 | 杜辉 | 15062043488 | 杨需 | 49247 | 砂 |  | 65.56 | 18.24 | 46.7 | 5.2 | 2 | 2.4 |  |  | 0.62 |  |  |  | 韩小朝 | 曹红梅
20 | 13:26 | 789 | 于士春 | 于士春 | 15312654439 | 庄团结 | 49248 | 砂 |  | 57.72 | 18.2 | 39 | 5.8 | 2.3 | 2.8 |  |  | 0.52 |  |  |  | 韩小朝 | 曹红梅
21 | 13:41 | 713 | 顾帅 | 吴峰 | 18251759261 | 庄团结 | 49252 | 砂 |  | 67.66 | 18.18 | 48.8 | 5.5 | 2.6 | 2.3 |  |  | 0.68 |  |  |  | 韩小朝 | 曹红梅
22 | 13:46 | 026 | 柳涛 | 柳召付 | 15152002008 | 杨需 | 49253 | 砂 |  | 63.8 | 19.2 | 44 | 5.9 | 2.8 | 2.3 |  |  | 0.6 |  |  |  | 韩小朝 | 曹红梅
23 | 13:47 | 208 | 翟飞 | 翟猛 | 13921763308 | 庄团结 | 49254 | 砂 |  | 71.88 | 17.86 | 52.8 | 5.6 | 2.5 | 2.3 |  |  | 1.22 |  |  |  | 韩小朝 | 曹红梅
24 | 14:16 | 7670 | 翟飞 | 翟飞 | 13626156855 | 庄团结 | 49259 | 砂 |  | 58.16 | 14.62 | 42.9 | 5.2 | 2 | 2.4 |  |  | 0.64 |  |  |  | 韩小朝 | 曹红梅
25 | 17:18 | 988 | 陆英坡 | 陆英坡 | 13815334019 | 庄团结 | 49264 | 砂 |  | 60.7 | 17.78 | 42.3 | 5.5 | 2.6 | 2.3 |  |  | 0.62 |  |  |  | 韩小朝 | 曹红梅
26 | 17:35 | 99209 | 邴赛 | 邴赛 | 13605222731 | 庄团结 | 49268 | 砂 |  | 71.56 | 19.98 | 50 | 5.8 | 2.3 | 2.4 |  |  | 1.58 |  |  |  | 韩小朝 | 曹红梅
27 | 17:56. | 779 | 蒋会道 | 蒋会道 | 18751596100 | 庄团结 | 49271 | 砂 |  | 64.42 | 16.7 | 47 | 5.8 | 2.5 | 2.6 |  |  | 0.72 |  |  |  | 韩小朝 | 曹红梅
28 | 18:04 | 309 | 庄猛 | 庄汉强 | 13952293221 | 庄团结 | 49274 | 砂 |  | 65.28 | 17.42 | 47 | 5.2 | 2 | 2.4 |  |  | 0.86 |  |  |  | 韩小朝 | 曹红梅
29 | 18:06 | 297 | 潘肖 | 潘肖 | 13813278481 | 庄团结 | 49275 | 砂 |  | 66.62 | 18.3 | 47.8 | 5.9 | 2.6 | 2.3 |  |  | 0.52 |  |  |  | 韩小朝 | 曹红梅
30 | 18:53 | 379 | 张飞 | 张飞 | 13921767871 | 庄团结 | 49276 | 砂 |  | 55.44 | 17.24 | 37.3 | 5.8 | 2.7 | 2.3 |  |  | 0.9 |  |  |  | 韩小朝 | 曹红梅
31 | 18:54 | 038 | 陈文永 | 陈文永 | 13776751638 | 庄团结 | 49277 | 砂 |  | 56.54 | 17.4 | 38.3 | 5.7 | 2.3 | 2.5 |  |  | 0.84 |  |  |  | 韩小朝 | 曹红梅
32 | 18:57 | 375 | 谢海 | 谢海 | 13775834999 | 庄团结 | 49278 | 砂 |  | 56.3 | 18.12 | 37.3 | 5.8 | 2.3 | 2.4 |  |  | 0.88 |  |  |  | 韩小朝 | 曹红梅
33 | 18:58 | 138 | 冯方雷 | 冯方雷 | 13721760489 | 庄团结 | 49279 | 砂 |  | 58.84 | 16.2 | 41.9 | 5.8 | 2.5 | 2.6 |  |  | 0.74 |  |  |  | 韩小朝 | 曹红梅
34 | 19:00 | 618 | 吴迪 | 吴迪 | 13775931858 | 庄团结 | 49281 | 砂 |  | 52.34 | 16.1 | 35.7 | 5.2 | 2 | 2.4 |  |  | 0.54 |  |  |  | 韩小朝 | 曹红梅
35 | 19:15 | 6587 | 伊振刚 | 伊振刚 | 15252232999 | 庄团结 | 49283 | 砂 |  | 60.02 | 17.06 | 42.3 | 5.9 | 2.6 | 2.3 |  |  | 0.66 |  |  |  | 韩小朝 | 曹红梅
36 | 19:18 | 589 | 陈伟 | 陈伟 | 13305222979 | 庄团结 | 49284 | 砂 |  | 53.42 | 17.32 | 35.5 | 5.8 | 2.7 | 2.3 |  |  | 0.6 |  |  |  | 韩小朝 | 曹红梅
37 | 19:30 | 3821 | 陈汉宝 | 陈汉宝 | 13815383068 | 庄团结 | 49285 | 砂 |  | 56.82 | 15.72 | 40.5 | 5.7 | 2.3 | 2.5 |  |  | 0.6 |  |  |  | 韩小朝 | 曹红梅
38 | 19:34 | 8985 | 潘肖 | 郁向友 | 13813278481 | 庄团结 | 49286 | 砂 |  | 57.6 | 17.2 | 39.9 | 5.7 | 2.3 | 2.5 |  |  | 0.5 |  |  |  | 韩小朝 | 曹红梅
39 | 19:36 | 107 | 冯伟 | 龚培亮 | 15366790444 | 庄团结 | 49287 | 砂 |  | 56.32 | 18.58 | 37 | 5.9 | 2.6 | 2.2 |  |  | 0.74 |  |  |  | 韩小朝 | 曹红梅
40 | 19:40 | 266 | 黄明克 | 黄志军 | 17751925879 | 庄团结 | 49288 | 砂 |  | 56.68 | 16.7 | 39.3 | 5.8 | 2.7 | 2.3 |  |  | 0.68 |  |  |  | 韩小朝 | 曹红梅
41 | 19:47 | 6173 | 林雷 | 韩锋 | 15852347997 | 庄团结 | 49290 | 砂 |  | 57.14 | 17.62 | 39 | 5.8 | 2.7 | 2.3 |  |  | 0.52 |  |  |  | 韩小朝 | 曹红梅
42 | 20:24 | 271 | 伊振刚 | 伊振刚 | 15252232999 | 李海洋 | 49293 | 砂 |  | 60.12 | 16.48 | 42.98 | 5.7 | 2.3 | 2.5 |  |  | 0.66 |  |  |  | 韩小朝 | 曹红梅
43 | 20:25 | 671 | 林雷 | 娄德祥 | 18652281900 | 庄团结 | 49295 | 砂 |  | 57.1 | 18.14 | 38.32 | 5.8 | 2.3 | 2.4 |  |  | 0.64 |  |  |  | 韩小朝 | 曹红梅
44 | 20:37 | 870 | 林雷 | 于雷 | 15152011868 | 庄团结 | 49296 | 砂 |  | 56.48 | 17.34 | 38.5 | 5.8 | 2.5 | 2.6 |  |  | 0.64 |  |  |  | 韩小朝 | 曹红梅
45 | 20:38 | 758 | 胡志权 | 胡志权 | 15063211121 | 庄团结 | 49297 | 砂 |  | 66.64 | 19.6 | 46.5 | 5.2 | 2 | 2.4 |  |  | 0.54 |  |  |  | 韩小朝 | 曹红梅
46 | 20:50 | 561 | 潘肖 | 潘肖 | 13813278481 | 刘保安 | 49298 | 砂 |  | 58.36 | 16.8 | 41 | 5.9 | 2.6 | 2.3 |  |  | 0.56 |  |  |  | 韩小朝 | 曹红梅
47 | 20:51 | 590 | 庄猛 | 庄汉强 | 13952293221 | 刘保安 | 49299 | 砂 |  | 61.24 | 18.38 | 42.2 | 5.8 | 2.7 | 2.3 |  |  | 0.66 |  |  |  | 韩小朝 | 曹红梅
48 | 20:52 | 611 | 谢龙 | 马跃勇 | 15866916396 | 庄团结 | 49300 | 砂 |  | 60.5 | 16.84 | 42.9 | 5.7 | 2.3 | 2.5 |  |  | 0.76 |  |  |  | 韩小朝 | 曹红梅
49 | 21:02 | 7670 | 陈辉 | 陈辉 | 13375498234 | 庄团结 | 49301 | 砂 |  | 62.82 | 14.86 | 47.2 | 5.7 | 2.3 | 2.5 |  |  | 0.76 |  |  |  | 韩小朝 | 曹红梅
50 | 21:11 | 235 | 宋祥瑞 | 宋祥瑞 | 13355037288 | 庄团结 | 49303 | 砂 |  | 57.24 | 16.58 | 39.9 | 5.8 | 2.7 | 2.3 |  |  | 0.76 |  |  |  | 韩小朝 | 曹红梅
51 | 21:18 | 356 | 王法叶 | 王法叶 | 18136361877 | 庄团结 | 49304 | 砂 |  | 58.94 | 16.58 | 41.6 | 5.7 | 2.3 | 2.5 |  |  | 0.76 |  |  |  | 韩小朝 | 曹红梅
52 | 21:50 | 2082 | 陈辉 | 陈辉 | 13375498234 | 庄团结 | 49306 | 砂 |  | 57.64 | 17.76 | 38.9 | 5.7 | 2.3 | 2.5 |  |  | 0.98 |  |  |  | 韩小朝 | 曹红梅
53 | 21:52 | 215 | 王超 | 王超 | 15852115399 | 庄团结 | 49307 | 砂 |  | 56.62 | 16.86 | 38.7 | 5.9 | 2.6 | 2.2 |  |  | 1.06 |  |  |  | 韩小朝 | 曹红梅
54 | 21:54 | 139 | 伊振刚 | 伊振刚 | 15252232999 | 庄团结 | 49308 | 砂 |  | 62.7 | 17.78 | 44 | 5.8 | 2.7 | 2.3 |  |  | 0.92 |  |  |  | 韩小朝 | 曹红梅
55 | 21:58 | 619 | 藤尚峰 | 藤尚峰 | 13813279980 | 庄团结 | 49309 | 砂 |  | 62.2 | 17.74 | 43.9 | 5.8 | 2.7 | 2.3 |  |  | 0.56 |  |  |  | 韩小朝 | 曹红梅
56 | 22:00 | 988 | 胡志权 | 胡志权 | 15063211121 | 庄团结 | 49310 | 砂 |  | 68.42 | 17.86 | 49.7 | 5.7 | 2.3 | 2.5 |  |  | 0.86 |  |  |  | 韩小朝 | 曹红梅
57 | 22:01 | 399 | 武加军 | 武加军 | 15371600099 | 庄团结 | 49311 | 砂 |  | 69.32 | 17.44 | 50.7 | 5.8 | 2.3 | 2.4 |  |  | 1.18 |  |  |  | 韩小朝 | 曹红梅
58 | 22:29 | 656 | 张团结 | 朱洪柱 | 15852351659 | 庄团结 | 49312 | 砂 |  | 59.64 | 16.12 | 42.8 | 5.8 | 2.5 | 2.6 |  |  | 0.72 |  |  |  | 韩小朝 | 曹红梅
59 | 23:18 | 3615 | 谢海 | 谢海 | 13775834999 | 庄团结 | 49314 | 砂 |  | 58.96 | 17.14 | 41 | 5.6 | 2.5 | 2.3 |  |  | 0.82 |  |  |  | 韩小朝 | 曹红梅
60 | 23:21 | 108 | 刘刚 | 刘刚 | 13805221470 | 庄团结 | 49315 | 砂 |  | 67.88 | 18.3 | 48.8 | 5.2 | 2 | 2.4 |  |  | 0.78 |  |  |  | 韩小朝 | 曹红梅
61 | 23:51 | 309 | 张红庆 | 张红庆 | 18251755988 | 庄团结 | 49316 | 砂 |  | 58.1 | 18.1 | 39.5 | 5.5 | 2.6 | 2.3 |  |  | 0.5 |  |  |  | 韩小朝 | 曹红梅
62 | 0:08 | 728 | 庄猛 | 庄汉强 | 13952293221 | 庄团结 | 49317 | 砂 |  | 63.82 | 15.18 | 48 | 5.8 | 2.3 | 2.4 |  |  | 0.64 |  |  |  | 韩小朝 | 曹红梅
63 | 0:27 | 5378 | 庄猛 | 姚佩齐 | 13805221198 | 庄团结 | 49318 | 砂 |  | 60.24 | 16.3 | 43.22 | 5.8 | 2.5 | 2.6 |  |  | 0.72 |  |  |  | 韩小朝 | 曹红梅
64 | 0:28 | 921 | 王法叶 | 王法叶 | 18136361877 | 庄团结 | 49319 | 砂 |  | 52.2 | 17.24 | 34.4 | 5.2 | 2 | 2.4 |  |  | 0.56 |  |  |  | 韩小朝 | 曹红梅
65 | 1:32 | 123 | 顾帅 | 吴峰 | 18251759261 | 庄团结 | 49320 | 砂 |  | 57.84 | 17.24 | 39 | 5.9 | 2.6 | 2.3 |  |  | 1.6 |  |  |  | 韩小朝 | 曹红梅
66 | 1:34 | 119 | 柳涛 | 柳召付 | 15152002008 | 庄团结 | 49321 | 砂 |  | 61.52 | 17.62 | 42.3 | 5.8 | 2.7 | 2.3 |  |  | 1.6 |  |  |  | 韩小朝 | 曹红梅
67 | 1:37 | 239 | 张凯 | 曹升吉 | 13913489206 | 庄团结 | 49322 | 砂 |  | 63.62 | 16.66 | 45.4 | 5.7 | 2.3 | 2.5 |  |  | 1.56 |  |  |  | 韩小朝 | 曹红梅
68 | 1:38 | 399 | 杜坤 | 杜辉 | 15062043488 | 庄团结 | 49323 | 砂 |  | 71.02 | 17.42 | 52.6 | 5.8 | 2.3 | 2.4 |  |  | 1 |  |  |  | 韩小朝 | 曹红梅
69 | 1:40 | 988 | 于士春 | 于士春 | 15312654439 | 庄团结 | 49324 | 砂 |  | 70.98 | 17.84 | 52 | 5.8 | 2.5 | 2.6 |  |  | 1.14 |  |  |  | 韩小朝 | 曹红梅
70 | 5:46 | 656 | 顾帅 | 吴峰 | 18251759261 | 庄团结 | 49325 | 砂 |  | 60.56 | 16.06 | 43.7 | 5.2 | 2 | 2.4 |  |  | 0.8 |  |  |  | 韩小朝 | 曹红梅
71 | 5:53 | 6173 | 柳涛 | 柳召付 | 15152002008 | 庄团结 | 49327 | 砂 |  | 55.58 | 17.6 | 37.4 | 5.9 | 2.6 | 2.3 |  |  | 0.58 |  |  |  | 韩小朝 | 曹红梅
72 | 5:57 | 708 | 翟飞 | 翟猛 | 13921763308 | 庄团结 | 49328 | 砂 |  | 58.92 | 18.2 | 39.9 | 5.8 | 2.7 | 2.3 |  |  | 0.82 |  |  |  | 韩小朝 | 曹红梅
73 | 6:16 | 058 | 翟飞 | 翟飞 | 13626156855 | 庄团结 | 49330 | 砂 |  | 57.62 | 17.02 | 39.6 | 5.7 | 2.3 | 2.5 |  |  | 1 |  |  |  | 韩小朝 | 曹红梅
74 | 6:38 | 579 | 陆英坡 | 陆英坡 | 13815334019 | 庄团结 | 49332 | 砂 |  | 57.34 | 17.58 | 38.2 | 5.7 | 2.3 | 2.5 |  |  | 1.56 |  |  |  | 韩小朝 | 曹红梅
75 | 6:42 | 53500 | 邴赛 | 邴赛 | 13605222731 | 庄团结 | 49333 | 砂 |  | 57.28 | 17.02 | 39.4 | 5.9 | 2.6 | 2.2 |  |  | 0.86 |  |  |  | 韩小朝 | 曹红梅
76 | 6:49 | 332 | 蒋会道 | 蒋会道 | 18751596100 | 庄团结 | 49334 | 砂 |  | 55.22 | 17.9 | 36.3 | 5.8 | 2.7 | 2.3 |  |  | 1.02 |  |  |  | 韩小朝 | 曹红梅
77 | 6:50 | 662 | 庄猛 | 庄汉强 | 13952293221 | 庄团结 | 49335 | 砂 |  | 59.12 | 18.22 | 39.9 | 5.8 | 2.7 | 2.3 |  |  | 1 |  |  |  | 韩小朝 | 曹红梅
78 | 8:10 | 083 | 潘肖 | 潘肖 | 13813278481 | 庄团结 | 49336 | 砂 |  | 69.88 | 18.16 | 50.7 | 5.7 | 2.3 | 2.5 |  |  | 1.02 |  |  |  | 韩小朝 | 曹红梅
79 | 8:11 | 969 | 张飞 | 张飞 | 13921767871 | 李海洋 | 49337 | 砂 |  | 56.66 | 18.06 | 37.9 | 5.8 | 2.3 | 2.4 |  |  | 0.7 |  |  |  | 韩小朝 | 曹红梅
80 | 8:14 | 616 | 陈文永 | 陈文永 | 13776751638 | 李海洋 | 49338 | 砂 |  | 55.14 | 17.34 | 37 | 5.8 | 2.5 | 2.6 |  |  | 0.8 |  |  |  | 韩小朝 | 曹红梅
81 | 6:46 | 636 | 许庆东 | 许庆东 | 17866688786 | 段浚成 | 49024 | 石子 |  | 80.22 | 18.06 | 61.3 | [5 empty] | 0.86 |  |  |  | 韩小朝 | 曹红梅
82 | 8:35 | 568 | 常明华 | 常明华 | 18853959078 | 段浚成 | 49244 | 石子 |  | 77.8 | 16.76 | 60.28 | [5 empty] | 0.76 |  |  |  | 韩小朝 | 曹红梅
83 | 8:40 | 337 | 李文彬 | 李文彬 | 18205393166 | 周涛 | 49212 | 石子 |  | 82.5 | 20.48 | 61.3 | [5 empty] | 0.72 |  |  |  | 韩小朝 | 曹红梅
84 | 11:57 | 197 | 郑浩 | 刘辉 | 18532853966 | 段浚成 | 49225 | 石子 |  | 77.26 | 18.14 | 58.4 | [5 empty] | 0.72 |  |  |  | 韩小朝 | 曹红梅
85 | 11:58 | 380 | 许庆东 | 许庆东 | 17866688786 | 段浚成 | 49226 | 石子 |  | 80.06 | 18.2 | 61 | [5 empty] | 0.86 |  |  |  | 韩小朝 | 曹红梅
86 | 12:19 | 507 | 韩红 | 杨发展 | 15335127656 | 段浚成 | 49232 | 石子 |  | 83.78 | 21.08 | 62 | [5 empty] | 0.7 |  |  |  | 韩小朝 | 曹红梅
87 | 12:29 | 188 | 韩红 | 吴铁城 | 15852123444 | 段浚成 | 49235 | 石子 |  | 78.34 | 18.64 | 59 | [5 empty] | 0.7 |  |  |  | 韩小朝 | 曹红梅
88 | 12:48 | 933 | 丁保力 | 刘宗广 | 15853859856 | 丁保力 | 49242 | 石子 |  | 62.72 | 17.16 | 44.8 | [5 empty] | 0.76 |  |  |  | 韩小朝 | 曹红梅
89 | 13:21 | 71822 | 陈魏国 | 娄可生 | 15996993186 | 刘彦生 | 49246 | 石子 |  | 69.98 | 16.22 | 53 | [5 empty] | 0.76 |  |  |  | 韩小朝 | 曹红梅
90 | 13:30 | 300 | 陈文龙 | 彭杰 | 18251756681 | 王星 | 49249 | 石子 |  | 89.02 | 20.32 | 68 | [5 empty] | 0.7 |  |  |  | 韩小朝 | 曹红梅
91 | 13:33 | 987 | 郑浩 | 藤雷 | 15365863398 | 王星 | 49250 | 石子 |  | 82.38 | 19.58 | 62 | [5 empty] | 0.8 |  |  |  | 韩小朝 | 曹红梅
92 | 13:39 | 8009 | 孙立 | 刘雷 | 13952109345 | 王星 | 49251 | 石子 |  | 76.08 | 21.62 | 53.5 | [5 empty] | 0.96 |  |  |  | 韩小朝 | 曹红梅
93 | 13:48 | 522 | 郑浩 | 吴伟 | 13914867594 | 李海洋 | 49255 | 石子 |  | 81.46 | 21.14 | 59.6 | [5 empty] | 0.72 |  |  |  | 韩小朝 | 曹红梅
94 | 13:56 | 673 | 韩红 | 贾传刚 | 18260764777 | 段浚成 | 49256 | 石子 |  | 73.76 | 18.62 | 54.5 | [5 empty] | 0.64 |  |  |  | 韩小朝 | 曹红梅
95 | 14:15 | 000 | 郑浩 | 吴伟 | 13914867594 | 王星 | 49258 | 石子 |  | 80.12 | 20.22 | 58.2 | [5 empty] | 1.7 |  |  |  | 韩小朝 | 曹红梅
96 | 14:20 | 932 | 丁保力 | 吴绍帅 | 15969736500 | 丁保力 | 49260 | 石子 |  | 53.82 | 17.36 | 35.6 | [5 empty] | 0.86 |  |  |  | 韩小朝 | 曹红梅
97 | 14:25 | 7812 | 韩红 | 李江 | 17798824507 | 刘彦生 | 49261 | 石子 |  | 78.76 | 16.78 | 61 | [5 empty] | 0.98 |  |  |  | 韩小朝 | 曹红梅
98 | 14:42 | 836 | 郑浩 | 藤丙坤 | 13815385227 | 李海洋 | 49263 | 石子 |  | 71.94 | 18.4 | 52.8 | [5 empty] | 0.74 |  |  |  | 韩小朝 | 曹红梅
99 | 17:18 | 506 | 周涛 | 闫庆福 | 15852109575 | 李海洋 | 49265 | 石子 |  | 78.92 | 18.86 | 59.3 | [5 empty] | 0.76 |  |  |  | 韩小朝 | 曹红梅
100 | 17:21 | 973 | 韩红 | 朱斌 | 13815385675 | 丁保力 | 49266 | 石子 |  | 53.16 | 17.52 | 35 | [5 empty] | 0.64 |  |  |  | 韩小朝 | 曹红梅
101 | 17:22 | 905 | 韩红 | 冯彭生 | 18952102678 | 丁保力 | 49267 | 石子 |  | 54.36 | 17.06 | 36.6 | [5 empty] | 0.7 |  |  |  | 韩小朝 | 曹红梅
102 | 17:40 | 822 | 韩红 | 顾飞 | 13952123010 | 段浚成 | 49269 | 石子 |  | 72 | 18.06 | 53.3 | [5 empty] | 0.64 |  |  |  | 韩小朝 | 曹红梅
103 | 17:54 | 861 | 韩红 | 周虎 | 13775858139 | 段浚成 | 49270 | 石子 |  | 82.52 | 22.5 | 59.3 | [5 empty] | 0.72 |  |  |  | 韩小朝 | 曹红梅
104 | 18:01 | 868 | 韩红 | 冯康 | 13585365888 | 段浚成 | 49272 | 石子 |  | 81.48 | 22.72 | 58 | [5 empty] | 0.76 |  |  |  | 韩小朝 | 曹红梅
105 | 18:02 | 187 | 韩红 | 刘恒 | 18168677730 | 李海洋 | 49273 | 石子 |  | 78.1 | 18.08 | 59.3 | [5 empty] | 0.72 |  |  |  | 韩小朝 | 曹红梅
106 | 18:58 | 833 | 毛福祥 | 彭大强 | 13347956755 | 毛福祥 | 49280 | 石子 |  | 94.16 | 22.38 | 70.9 | [5 empty] | 0.88 |  |  |  | 韩小朝 | 曹红梅
107 | 19:10 | 837 | 常明明 | 常明启 | 18353930809 | 李海洋 | 49282 | 石子 |  | 87.22 | 21.18 | 65.32 | [5 empty] | 0.72 |  |  |  | 韩小朝 | 曹红梅
108 | 19:42 | 380 | 常明华 | 常明华 | 18853759078 | 段浚成 | 49289 | 石子 |  | 79.28 | 18.46 | 60 | [5 empty] | 0.82 |  |  |  | 韩小朝 | 曹红梅
109 | 19:55 | 358 | 李钦 | 李钦 | 17798824507 | 段浚成 | 49291 | 石子 |  | 86.54 | 23.1 | 62.7 | [5 empty] | 0.74 |  |  |  | 韩小朝 | 曹红梅
110 | 20:11 | 197 | 韩红 | 沙良振 | 13805221433 | 段浚成 | 49292 | 石子 |  | 75.84 | 18.72 | 56.4 | [5 empty] | 0.72 |  |  |  | 韩小朝 | 曹红梅
111 | 20:24 | 636 | 韩红 | 王戈义 | 18152016113 | 段浚成 | 49294 | 石子 |  | 78.44 | 18.88 | 58.8 | [5 empty] | 0.76 |  |  |  | 韩小朝 | 曹红梅
112 | 21:06 | 507 | 刘贺 | 刘贺 | 153516699115 | 李海洋 | 49302 | 石子 |  | 84.62 | 21.1 | 62.8 | [5 empty] | 0.72 |  |  |  | 韩小朝 | 曹红梅
113 | 21:49 | 955 | 董建伟 | 董建胜 | 18344884456 | 李海洋 | 49305 | 石子 |  | 79.44 | 20.4 | 58.3 | [5 empty] | 0.74 |  |  |  | 韩小朝 | 曹红梅
114 | 23:17 | 577 | 董建伟 | 王建海 | 18344884456 | 李海洋 | 49313 | 石子 |  | 75.4 | 19.24 | 55.4 | [5 empty] | 0.76 |  |  |  | 韩小朝 | 曹红梅
115 | 5:49 | 197 | 韩红 | 曹庆杰 | 13815377665 | 李海洋 | 49326 | 石子 |  | 77.74 | 18.58 | 58.42 | [5 empty] | 0.74 |  |  |  | 韩小朝 | 曹红梅
116 | 6:11 | 833 | 毛福祥 | 彭大强 | 13347956755 | 毛福祥 | 49329 | 石子 |  | 95.44 | 22.68 | 71.9 | [5 empty] | 0.86 |  |  |  | 韩小朝 | 曹红梅
117 | 6:32 | 636 | 韩红 | 王戈义 | 18152016113 | 段浚成 | 49331 | 石子 |  | 78.5 | 18.6 | 59.2 | [5 empty] | 0.7 |  |  |  | 韩小朝 | 曹红梅
118 | 8:44 | 867 | 高松钦 | 巩庆祝 | 18205220109 | 高松钦 | 49340 | 石子 |  | 79.32 | 20.74 | 57.9 | [5 empty] | 0.68 |  |  |  | 韩小朝 | 曹红梅
119 | 8:45 | 367 | 高松钦 | 曹培贵 | 18251755119 | 高松钦 | 49341 | 石子 |  | 75.86 | 18.74 | 56.5 | [5 empty] | 0.62 |  |  |  | 韩小朝 | 曹红梅
120 | 9:03 | 277 | 高松钦 | 刘纯纯 | 18751672899 | 高松钦 | 49343 | 石子 |  | 73.44 | 20.04 | 52.8 | [5 empty] | 0.6 |  |  |  | 韩小朝 | 曹红梅
41 | [11 empty] | 0 | [9 empty] | 韩小朝 | 曹红梅
42 | [11 empty] | 0 | [9 empty] | 韩小朝 | 曹红梅
43 | [11 empty] | 0 | [9 empty] | 韩小朝 | 曹红梅
44 | [11 empty] | 0 | [9 empty] | 韩小朝 | 曹红梅
[12 empty] | 0 | [9 empty] | 韩小朝 | 曹红梅
[12 empty] | 0 | [9 empty] | 韩小朝 | 曹红梅
[12 empty] | 0 | [9 empty] | 韩小朝 | 曹红梅
[12 empty] | 0 | [9 empty] | 韩小朝 | 曹红梅
[12 empty] | 0 | [9 empty] | 韩小朝 | 曹红梅
[12 empty] | 0 | [9 empty] | 韩小朝 | 曹红梅
[12 empty] | 0 | [9 empty] | 韩小朝 | 曹红梅
[12 empty] | 0 | [9 empty] | 韩小朝 | 曹红梅
[12 empty] | 0 | [9 empty] | 韩小朝 | 曹红梅
[12 empty] | 0 | [9 empty] | 韩小朝 | 曹红梅
[12 empty] | 0 | [9 empty] | 韩小朝 | 曹红梅
[12 empty] | 0 | [9 empty] | 韩小朝 | 曹红梅
[12 empty] | 0 | [9 empty] | 韩小朝 | 曹红梅
[12 empty] | 0 | [9 empty] | 韩小朝 | 曹红梅
[12 empty] | 0 | [9 empty] | 韩小朝 | 曹红梅
[12 empty] | 0 | [9 empty] | 韩小朝 | 曹红梅
[12 empty] | 0 | [9 empty] | 韩小朝 | 曹红梅
[12 empty] | 0 | [9 empty] | 韩小朝 | 曹红梅
[12 empty] | 0 | [9 empty] | 韩小朝 | 曹红梅
[12 empty] | 0 | [9 empty] | 韩小朝 | 曹红梅
[12 empty] | 0 | [9 empty] | 韩小朝 | 曹红梅
[12 empty] | 0 | [9 empty] | 韩小朝 | 曹红梅
[12 empty] | 0 | [9 empty] | 韩小朝 | 曹红梅
[12 empty] | 0 | [9 empty] | 韩小朝 | 曹红梅
[12 empty] | 0 | [9 empty] | 韩小朝 | 曹红梅
[12 empty] | 0 | [9 empty] | 韩小朝 | 曹红梅
[12 empty] | 0 | [9 empty] | 韩小朝 | 曹红梅
[12 empty] | 0 | [9 empty] | 韩小朝 | 曹红梅
[12 empty] | 0 | [9 empty] | 韩小朝 | 曹红梅
[12 empty] | 0 | [9 empty] | 韩小朝 | 曹红梅
[12 empty] | 0 | [9 empty] | 韩小朝 | 曹红梅
[12 empty] | 0 | [9 empty] | 韩小朝 | 曹红梅
[12 empty] | 0 | [9 empty] | 韩小朝 | 曹红梅
[12 empty] | 0 | [9 empty] | 韩小朝 | 曹红梅
[12 empty] | 0 | [9 empty] | 韩小朝 | 曹红梅
[12 empty] | 0 | [9 empty] | 韩小朝 | 曹红梅
[12 empty] | 0 | [9 empty] | 韩小朝 | 曹红梅
[12 empty] | 0 | [9 empty] | 韩小朝 | 曹红梅
[12 empty] | 0 | [9 empty] | 韩小朝 | 曹红梅
[12 empty] | 0 | [9 empty] | 韩小朝 | 曹红梅
[12 empty] | 0 | [9 empty] | 韩小朝 | 曹红梅