## 邳州分公司
收料登记表填报 日期 ：2019 年 4 月 17 日 填表人 ：李凤
单位：江苏大力神管桩有限公司
序号 | 到厂时间 | 送料人相关信息 | [5 empty] | 物品相关信息（参数指标等） | [11 empty] | 结算信息 |  |  | 检验员 | 过磅员 | 备注
| 时 分 | 车号 | 车主姓名 （客户） | 司机姓名 | 司机手机号 | 所属车队 | 磅单单号 | 入库单号 | 品名 | 规格 | 毛重t | 皮重t | 净重t | 含水率% | 含泥量% | 细度模数 | 级配区/颗粒级配 | 压碎值% | 扣杂质t | 结算重量 | 单价/元 | 金额/元
1 | 5:15 | 苏CGD838 | 王浩 | 张玉 | 13626150626 | 李海洋 | 12939 | WIN0050195 | 石子 | 1-2# | 91.54 | 20.04 | 71.5 |  |  |  | 含碎石、片石 |  | 8 | 63.5 | 98 | 6223 | 刘会良 | 马娜
2 | 5:26 | 鲁Q380BH | 戴春宇 | 魏楠 | 13655213111 | 李海洋 | 退货 |  | 石子 | 1-2# | [6 empty] | 较脏 | [5 empty] | 刘会良 | 马娜 | 含石粉、碎石较多，退货
3 | 7:31 | 鲁Q366CQ | 戴春宇 | 柳玉良 | 13775857003 | 丁庆余 | 退货 |  | 石子 | 1-2# | [6 empty] | 较脏 | [5 empty] | 刘会良 | 马娜 | 含石粉、碎石较多，退货
4 | 9:06 | 鲁QV8018 | 孙立 | 池猛 | 15366839666 | 李海洋 | 12946 | WIN0050195 | 石子 | 1-2# | 92.3 | 23.74 | 68.56 |  |  |  | 良好 |  | 0.56 | 68 | 98 | 6664 | 陈金芳 | 李彤彤
5 | 13:46 | 鲁DC1206 | 张富国 | 沈广 | 15852120079 | 李海洋 | 12947 | WIN0050195 | 石子 | 1-2# | 87.3 | 17.98 | 69.32 |  |  |  | 良好 | 7 | 0.52 | 68.8 | 98 | 6742.4 | 陈金芳 | 李彤彤
6 | 14:32 | 鲁QV8954 | 孙立 | 刘东起 | 13921762980 | 李海洋 | 12948 | WIN0050195 | 石子 | 1-2# | 99.66 | 23.44 | 76.22 |  |  |  | 良好 | 7 | 0.52 | 75.7 | 98 | 7418.6 | 陈金芳 | 李彤彤
7 | 14:48 | 鲁QV8991 | 孙立 | 韩红吉 | 15195483119 | 李海洋 | 12949 | WIN0050195 | 石子 | 1-2# | 99.1 | 23.54 | 75.56 |  |  |  | 良好 | 7 | 0.56 | 75 | 98 | 7350 | 王瑶瑶 | 李彤彤
8 | 15:21 | 鲁Q956BY | 王浩 | 臧齐 | 13505201115 | 李海洋 | 12950 | WIN0050195 | 石子 | 1-2# | 95.4 | 18.7 | 76.7 |  |  |  | 良好 | 7 | 2 | 74.7 | 98 | 7320.6 | 王瑶瑶 | 李彤彤
9 | 15:24 | 鲁Q515BZ | 王彬 | 郭方猛 | 13347936982 | 李海洋 | 12951 | WIN0050195 | 石子 | 1-2# | 113.16 | 23.36 | 86.8 |  |  |  | 良好 | 7 | 0.5 | 86.3 | 98 | 8457.4 | 王瑶瑶 | 李彤彤
10 | 15:26 | 鲁Q152AK | 郭照岗 | 花伟 | 13921760292 | 李海洋 | 12952 | WIN0050195 | 石子 | 1-2# | 100.54 | 22.02 | 78.52 |  |  |  | 良好 | 7 | 0.52 | 78 | 98 | 7644 | 王瑶瑶 | 李彤彤
11 | 15:28 | 鲁Q827AM | 张富国 | 滕勇 | 15852109399 | 李海洋 | 12953 | WIN0050195 | 石子 | 1-2# | 93.86 | 20.48 | 73.38 |  |  |  | 良好 | 7 | 0.58 | 72.8 | 98 | 7134.4 | 杨家辉 | 李彤彤
12 | 15:32 | 鲁Q153AK | 郭照岗 | 张强明 | 13952276886 | 李海洋 | 12954 | WIN0050195 | 石子 | 1-2# | 105.88 | 22.98 | 82.9 |  |  |  | 良好 | 7 | 1 | 81.9 | 98 | 8026.2 | 杨家辉 | 李彤彤
13 | 15:35 | 鲁Q338AA | 冯波 | 王磊 | 17318833688 | 李海洋 | 12955 | WIN0050195 | 石子 | 1-2# | 102.94 | 23.16 | 79.78 |  |  |  | 良好 | 7 | 0.58 | 79.2 | 98 | 7761.6 | 杨家辉 | 李彤彤
14 | 16:32 | 鲁QV8855 | 孙立 | 姚廷辉 | 17712020577 | 李海洋 | 12956 | WIN0050195 | 石子 | 1-2# | 101.56 | 23.32 | 78.24 |  |  |  | 良好 | 7 | 0.54 | 77.7 | 98 | 7614.6 | 杨家辉 | 马娜
15 | 16:59 | 鲁QV7771 | 孙立 | 韩赛 | 13395263444 | 李海洋 | 12957 | WIN0050195 | 石子 | 1-2# | 99.84 | 23.74 | 76.1 |  |  |  | 良好 | 7 | 0.5 | 75.6 | 98 | 7408.8 | 杨家辉 | 马娜
16 | 17:20 | 鲁QV8530 | 孙立 | 蒋学武 | 17772280398 | 李海洋 | 12958 | WIN0050195 | 石子 | 1-2# | 97.14 | 22.12 | 75.02 |  |  |  | 良好 | 7 | 0.52 | 74.5 | 98 | 7301 | 杨家辉 | 马娜
17 | 17:34 | 鲁QV8018 | 孙立 | 池猛 | 15366839666 | 李海洋 | 12959 | WIN0050195 | 石子 | 1-2# | 98.9 | 23.56 | 75.34 |  |  |  | 良好 | 7 | 0.54 | 74.8 | 98 | 7330.4 | 杨家辉 | 马娜
18 | 19:34 | 鲁Q506BE | 戴春宇 | 张胜 | 15105202990 | 李海洋 | 12960 | WIN0050195 | 石子 | 1-2# | 75.24 | 19.38 | 56.86 |  |  |  | 良好 | 7 | 0.56 | 56.3 | 98 | 5517.4 | 杨家辉 | 马娜
19 | 19:39 | 鲁QV8954 | 孙立 | 刘东起 | 13921762980 | 李海洋 | 12961 | WIN0050195 | 石子 | 1-2# | 100.16 | 23.3 | 76.86 |  |  |  | 良好 | 7 | 0.56 | 76.3 | 98 | 7477.4 | 王瑶瑶 | 马娜
20 | 19:44 | 鲁Q718BZ | 孙立 | 陈正旭 | 13852231207 | 李海洋 | 12962 | WIN0050195 | 石子 | 1-2# | 106.58 | 23.32 | 83.26 |  |  |  | 良好 | 7 | 0.56 | 82.7 | 98 | 8104.6 | 王瑶瑶 | 马娜
21 | 20:05 | 鲁QV8991 | 孙立 | 韩红吉 | 15195483119 | 李海洋 | 12966 | WIN0050195 | 石子 | 1-2# | 100.92 | 23.2 | 77.72 |  |  |  | 良好 | 7 | 0.52 | 77.2 | 98 | 7565.6 | 王瑶瑶 | 马娜
22 | 20:17 | 鲁QV9022 | 孙立 | 谭海洋 | 18762069692 | 李海洋 | 12967 | WIN0050195 | 石子 | 1-2# | 102.8 | 23.48 | 79.32 |  |  |  | 良好 | 7 | 0.52 | 78.8 | 98 | 7722.4 | 王瑶瑶 | 马娜
23 | 21:18 | 鲁QV8855 | 孙立 | 姚廷辉 | 17712020577 | 李海洋 | 12968 | WIN0050195 | 石子 | 1-2# | 100.12 | 23.44 | 76.68 |  |  |  | 良好 | 7 | 0.58 | 76.1 | 98 | 7457.8 | 王瑶瑶 | 马娜
24 | 21:39 | 鲁Q562BG | 魏辉 | 魏辉 | 15252200168 | 丁庆余 | 12969 | WIN0050194 | 石子 | 1-2# | 103.92 | 22.48 | 81.44 |  |  |  | 良好 | 7 | 0.54 | 80.9 | 98 | 7928.2 | 王瑶瑶 | 马娜
25 | 22:21 | 苏CGP356 | 冯永清 | 马飞飞 | 13951463058 | 李海洋 | 12970 | WIN0050192 | 机制砂 | 中粗砂 | 91.42 | 21.56 | 69.86 | 6 | 1.8 | 2.9 | Ⅱ区 |  | 1.46 | 68.4 | 122 | 8344.8 | 王瑶瑶 | 马娜
26 | 22:22 | 鲁Q323CD | 冯永青 | 刘宝云 | 19806019316 | 李海洋 | 12971 | WIN0050192 | 机制砂 | 中粗砂 | 90.78 | 23.04 | 67.74 | 6 | 1.8 | 2.9 | Ⅱ区 |  | 1.44 | 66.3 | 122 | 8088.6 | 王瑶瑶 | 马娜
27 | 22:25 | 苏CGA040 | 冯永盛 | 赵东亚 | 15062043566 | 李海洋 | 12972 | WIN0050192 | 机制砂 | 中粗砂 | 91.14 | 21.24 | 69.9 | 6 | 1.8 | 2.9 | Ⅱ区 |  | 1.4 | 68.5 | 122 | 8357 | 王瑶瑶 | 马娜
28 | 22:26 | 苏CGF365 | 冯永清 | 崔学良 | 13775854328 | 李海洋 | 12973 | WIN0050192 | 机制砂 | 中粗砂 | 93.4 | 21.4 | 72 | 6 | 1.8 | 2.9 | Ⅱ区 |  | 1.5 | 70.5 | 122 | 8601 | 王瑶瑶 | 马娜
29 | 23:19 | 鲁QV8530 | 孙立 | 蒋学武 | 17772280398 | 李海洋 | 12974 | WIN0050195 | 石子 | 1-2# | 96.62 | 22.08 | 74.54 |  |  |  | 良好 | 7 | 0.54 | 74 | 98 | 7252 | 王瑶瑶 | 马娜
30 | 0:04 | 鲁Q836BG | 戴春宇 | 吕伟 | 13952192088 | 李海洋 | 12975 | WIN0050195 | 石子 | 1-2# | 78 | 18.74 | 59.26 |  |  |  | 良好 | 7 | 1.06 | 58.2 | 98 | 5703.6 | 王瑶瑶 | 马娜
31 | 0:07 | 鲁QV7771 | 孙立 | 韩赛 | 13395263444 | 李海洋 | 12976 | WIN0050195 | 石子 | 1-2# | 101.24 | 23.42 | 77.82 |  |  |  | 良好 | 7 | 0.52 | 77.3 | 98 | 7575.4 | 王瑶瑶 | 马娜
32 | 0:10 | 鲁QV8018 | 孙立 | 池猛 | 15366839666 | 李海洋 | 12977 | WIN0050195 | 石子 | 1-2# | 99.64 | 23.48 | 76.16 |  |  |  | 良好 | 7 | 0.56 | 75.6 | 98 | 7408.8 | 王瑶瑶 | 马娜
33 | 0:12 | 鲁QV8954 | 孙立 | 刘东起 | 13921762980 | 李海洋 | 12978 | WIN0050195 | 石子 | 1-2# | 100.26 | 23.26 | 77 |  |  |  | 良好 | 7 | 0.5 | 76.5 | 98 | 7497 | 王瑶瑶 | 马娜
34 | 0:15 | 苏C1T837 | 戴春宇 | 吴云龙 | 15252222092 | 李海洋 | 12979 | WIN0050195 | 石子 | 1-2# | 102.4 | 22.54 | 79.86 |  |  |  | 良好 | 7 | 0.56 | 79.3 | 98 | 7771.4 | 王瑶瑶 | 马娜
35 | 0:32 | 苏CGV709 | 戴建丽 | 刘林 | 18762236617 | 丁庆余 | 12980 | WIN0050194 | 石子 | 1-2# | 75.76 | 18.38 | 57.38 |  |  |  | 良好 | 7 | 1.08 | 56.3 | 98 | 5517.4 | 王瑶瑶 | 马娜
36 | 0:37 | 鲁Q197BF | 韩红 | 韩飞 | 18305228333 | 李海洋 | 12981 | WIN0050195 | 石子 | 1-2# | 69.18 | 18.24 | 50.94 |  |  |  | 良好 | 7 | 1.04 | 49.9 | 98 | 4890.2 | 王瑶瑶 | 马娜
37 | 0:38 | 鲁Q905BU | 丁宝利 | 宋家轮 | 15266695067 | 丁庆余 | 12982 | WIN0050194 | 石子 | 1-2# | 63.62 | 17.04 | 46.22 |  |  |  | 良好 | 8 | 2.02 | 44.2 | 98 | 4331.6 | 王瑶瑶 | 马娜
38 | 0:42 | 鲁QV8991 | 孙立 | 韩红吉 | 15195483119 | 李海洋 | 12983 | WIN0050195 | 石子 | 1-2# | 99.22 | 22.78 | 76.44 |  |  |  | 良好 | 7 | 0.54 | 75.9 | 98 | 7438.2 | 王瑶瑶 | 马娜
39 | 0:45 | 鲁Q506BE | 戴春宇 | 张胜 | 15105202990 | 李海洋 | 12984 | WIN0050195 | 石子 | 1-2# | 74.86 | 18.12 | 56.74 |  |  |  | 良好 | 7 | 0.54 | 56.2 | 98 | 5507.6 | 王瑶瑶 | 马娜
40 | 1:20 | 鲁Q718BZ | 孙立 | 陈正旭 | 13852231207 | 李海洋 | 12985 | WIN0050195 | 石子 | 1-2# | 105.9 | 23.22 | 82.68 |  |  |  | 良好 | 7 | 0.58 | 82.1 | 98 | 8045.8 | 王瑶瑶 | 马娜
41 | 1:23 | 鲁Q187BP | 戴春宇 | 宋移猛 | 15062092929 | 李海洋 | 12986 | WIN0050195 | 石子 | 1-2# | 73.68 | 18.68 | 55 |  |  |  | 良好 | 7 | 0.5 | 54.5 | 98 | 5341 | 王瑶瑶 | 马娜
42 | 1:26 | 鲁QV8855 | 孙立 | 姚廷辉 | 17712020577 | 李海洋 | 12987 | WIN0050195 | 石子 | 1-2# | 99.04 | 23.28 | 75.76 |  |  |  | 良好 | 7 | 1.06 | 74.7 | 98 | 7320.6 | 王瑶瑶 | 马娜
43 | 1:29 | 鲁QV9022 | 孙立 | 谭海洋 | 18762069692 | 李海洋 | 12988 | WIN0050195 | 石子 | 1-2# | 103.16 | 23.42 | 79.74 |  |  |  | 良好 | 7 | 1.04 | 78.7 | 98 | 7712.6 | 王瑶瑶 | 马娜
44 | 2:29 | 鲁Q562BG | 魏辉 | 魏辉 | 15252200168 | 丁宝利 | 12989 | WIN0050193 | 石子 | 1-2# | 105.84 | 22.74 | 83.1 |  |  |  | 良好 | 7 | 0.5 | 82.6 | 98 | 8094.8 | 王瑶瑶 | 马娜
45 | 4:27 | 鲁Q021BL | 刘超 | 刘超 | 17705791008 | 李海洋 | 12990 | WIN0050192 | 机制砂 | 中粗砂 | 65.94 | 16.08 | 49.86 | 8 | 1.7 | 2.9 | Ⅱ区 |  | 2.06 | 47.8 | 122 | 5831.6 | 王瑶瑶 | 马娜
46 | 6:42 | 苏C1T837 | 戴春宇 | 吴云龙 | 15252222092 | 李海洋 | 12991 | WIN0050195 | 石子 | 1-2# | 102.4 | 22.76 | 79.64 |  |  |  | 良好 | 7 | 1.14 | 78.5 | 98 | 7693 | 王瑶瑶 | 马娜
46 | 6:57 | 苏C1T193 | 丁大庆 | 张强 | 18751683809 | 李海洋 | 12992 | WIN0050195 | 石子 | 1-2# | 110.36 | 24.5 | 85.86 |  |  |  | 良好 | 7 | 0.56 | 85.3 | 98 | 8359.4 | 王瑶瑶 | 马娜
[13 empty] | 3279.58 | [6 empty] | 3236.1 |  | 324853.8

## 巨野分公司
收料登记表填报 日期 2019年 4 月 17 日 填表人 ：杨振华
单位：江苏大力神管桩有限公司巨野分公司
序号 | 到厂时间 | 送料人相关信息 |  |  |  |  | 物品相关信息（参数指标等） | [11 empty] | 结算信息 |  |  | 检验员 | 过磅员 | 备注
| 时 分 | 车号 | 车主姓名 | 司机姓名 | 司机手机号 | 所属车队 | 入库单号 | 品名 | 规格 | 毛重 | 皮重 | 净重 | 含水率% | 含泥量% | 细度模数 | 级配区 | 压碎值 | 扣杂质t | 结算重量 | 单价 | 金额
1 | 6:56 | 鲁RM2498 | 魏庆如 | 崔保东 | 18953075722 | 英良运输 | 013051 | 石子 | 1--2 | 49.59 | 16.2 | 33.39 | [5 empty] | 0.5T | 32.8 | 97 | 3181.6 | 冯海英 | 聂恒光
2 | 6:58 | 鲁RN9829 | 魏翔远 | 魏翔远 | 15854038599 | 英良运输 | 013052 | 石子 | 1--2 | 50.18 | 16.26 | 33.92 | [5 empty] | 0.5T | 33.4 | 97 | 3239.8 | 冯海英 | 聂恒光
3 | 7:00 | 鲁RM5188 | 李斌 | 马增杰 | 15005402467 | 李广坤 | 013053 | 石子 | 1--2 | 26.2 | 8.62 | 17.58 | [5 empty] | 0.3T | 17.2 | 97 | 1668.4 | 冯海英 | 聂恒光
4 | 7:19 | 鲁RL7377 | 李斌 | 常云龙 | 18264007774 | 李广坤 | 013054 | 石子 | 1--2 | 25.96 | 8.55 | 17.41 | [5 empty] | 0.3T | 17.1 | 97 | 1658.7 | 冯海英 | 聂恒光
5 | 8:10 | 鲁RL5456 | 吕东华 | 吕东华 | 15562719795 | 李广坤 | 013055 | 石子 | 1--2 | 50.09 | 15.91 | 34.18 | [5 empty] | 0.5T | 33.6 | 97 | 3259.2 | 冯海英 | 聂恒光
6 | 8:12 | 鲁RN9995 | 李兆春 | 李兆春 | 13305403315 | 李广坤 | 013056 | 石子 | 1--2 | 50.89 | 16.04 | 34.85 | [5 empty] | 0.5T | 34.3 | 97 | 3327.1 | 冯海英 | 聂恒光
7 | 9:13 | 鲁JB2331 | 王磊 | 王磊 | 15006574352 | 郑言克 | 013057 | 石子 | 1--2 | 49.43 | 14.71 | 34.72 | [5 empty] | 0.1T | 34.6 | 97 | 3356.2 | 冯海英 | 聂恒光
8 | 9:15 | 鲁JA4773 | 王双喜 | 王双喜 | 15588714111 | 郑言克 | 013058 | 石子 | 1--2 | 50.69 | 14.51 | 36.18 | [5 empty] | 0.1T | 36 | 97 | 3492 | 冯海英 | 聂恒光
9 | 9:26 | 鲁HW0617 | 张兆群 | 张兆群 | 15153785444 | 李广坤 | 013059 | 石子 | 1--2 | 26.21 | 8.5 | 17.71 | [5 empty] | 0.3T | 17.4 | 97 | 1687.8 | 冯海英 | 聂恒光
10 | 9:52 | 鲁H22H87 | 魏保强 | 魏保强 | 13385379688 | 李广坤 | 013060 | 石子 | 1--2 | 49.5 | 15.43 | 34.07 | [5 empty] | 0.3T | 33.7 | 97 | 3268.9 | 冯海英 | 聂恒光
11 | 9:54 | 鲁RL3873 | 兰守玉 | 兰守玉 | 15376102612 | 郑言克 | 013061 | 机制沙 | 中粗 | 48.51 | 15.52 | 32.99 | [5 empty] | 0.1T | 32.8 | 139 | 4559.2 | 冯海英 | 聂恒光
12 | 9:56 | 鲁RM8082 | 安春峰 | 安春峰 | 18764504777 | 李广坤 | 013062 | 石子 | 1--2 | 50.34 | 15.08 | 35.26 | [5 empty] | 0.1T | 35.1 | 97 | 3404.7 | 冯海英 | 聂恒光
13 | 10:49 | 鲁RN9839 | 米强栋 | 米强栋 | 18953005713 | 英良运输 | 013063 | 石子 | 1--2 | 49.55 | 16.21 | 33.34 | [5 empty] | 0.2T | 33.1 | 97 | 3210.7 | 冯海英 | 聂恒光
14 | 10:51 | 鲁RM2498 | 魏庆如 | 崔伟标 | 13061551313 | 英良运输 | 013064 | 石子 | 1--2 | 50.14 | 16.12 | 34.02 | [5 empty] | 0.2T | 33.8 | 97 | 3278.6 | 冯海英 | 聂恒光
15 | 12:27 | 鲁RH8993 | 陈平西 | 李玉山 | 15215490396 | 英良运输 | 013065 | 机制沙 | 中粗 | 49.2 | 16.01 | 33.19 | [5 empty] | 0.1T | 33 | 139 | 4587 | 冯海英 | 聂恒光
16 | 12:29 | 鲁RM3845 | 陈长秋 | 张先会 | 15990979150 | 英良运输 | 013066 | 机制沙 | 中粗 | 49.2 | 15.13 | 34.07 | [5 empty] | 0.1T | 33.9 | 139 | 4712.1 | 冯海英 | 聂恒光
17 | 12:31 | 苏C2J189 | 陈平西 | 吴涛 | 15376868553 | 英良运输 | 013067 | 机制沙 | 中粗 | 49.61 | 16.08 | 33.53 | [5 empty] | 0.1T | 33.4 | 139 | 4642.6 | 冯海英 | 聂恒光
18 | 13:18 | 鲁RE5553 | 陈长秋 | 文洪兴 | 13695308751 | 英良运输 | 013068 | 机制沙 | 中粗 | 49.86 | 16.18 | 33.68 | [5 empty] | 0.1T | 33.5 | 139 | 4656.5 | 冯海英 | 聂恒光
19 | 13:21 | 鲁RF7132 | 陈长秋 | 文洪涛 | 13695308751 | 英良运输 | 013069 | 机制沙 | 中粗 | 49.21 | 15.21 | 34 | [5 empty] | 0.1T | 33.9 | 139 | 4712.1 | 冯海英 | 聂恒光
20 | 14:44 | 鲁RL5456 | 吕东华 | 吕东华 | 15562719795 | 李广坤 | 013070 | 石子 | 1--2 | 49.08 | 15.84 | 33.24 | [5 empty] | 0.3T | 32.9 | 97 | 3191.3 | 冯海英 | 聂恒光
21 | 14:46 | 鲁RN9995 | 李兆春 | 李兆春 | 13305403315 | 李广坤 | 013071 | 石子 | 1--2 | 49.96 | 15.09 | 34.87 | [5 empty] | 0.3T | 34.5 | 97 | 3346.5 | 冯海英 | 聂恒光
22 | 14:48 | 鲁RL7377 | 李斌 | 常云龙 | 18264007774 | 李广坤 | 013072 | 石子 | 1--2 | 25.78 | 8.51 | 17.27 | [5 empty] | 0.3T | 16.9 | 97 | 1639.3 | 冯海英 | 聂恒光
23 | 14:50 | 鲁RM5188 | 李斌 | 马增杰 | 15005402467 | 李广坤 | 013073 | 石子 | 1--2 | 26.1 | 8.59 | 17.51 | [5 empty] | 0.3T | 17.2 | 97 | 1668.4 | 冯海英 | 聂恒光
24 | 15:17 | 鲁HW0617 | 张兆群 | 张兆群 | 15153785444 | 李广坤 | 013074 | 石子 | 1--2 | 28.31 | 8.55 | 19.76 | [5 empty] | 0.3T | 19.4 | 97 | 1881.8 | 冯海英 | 聂恒光
25 | 15:33 | 鲁RN9839 | 米强栋 | 米强栋 | 18953005713 | 英良运输 | 013075 | 石子 | 1--2 | 49.63 | 16.13 | 33.5 | [5 empty] | 0.1T | 33.4 | 97 | 3239.8 | 冯海英 | 聂恒光
26 | 15:35 | 鲁RM2498 | 魏庆如 | 崔伟标 | 13061551313 | 英良运输 | 013076 | 石子 | 1--2 | 49.08 | 16.07 | 33.01 | [5 empty] | 0.1T | 32.9 | 97 | 3191.3 | 冯海英 | 聂恒光
27 | 15:59 | 鲁RM8082 | 安春峰 | 安春峰 | 18764504777 | 李广坤 | 013077 | 石子 | 1--2 | 50.17 | 16.11 | 34.06 | [5 empty] | 0.1T | 33.9 | 97 | 3288.3 | 冯海英 | 聂恒光
28 | 16:42 | 鲁H22H87 | 魏保强 | 魏保强 | 13385379688 | 李广坤 | 013078 | 石子 | 1--2 | 49.77 | 15.38 | 34.39 | [5 empty] | 0.1T | 34.2 | 97 | 3317.4 | 冯海英 | 聂恒光
29 | 16:47 | 鲁RB1266 | 李江红 | 李江红 | 15266991988 | 莱芜延辉 | 013079 | 减水剂 |  | 29.07 | 14.47 | 14.6 | [6 empty] | 14.6 | 1900 | 27740 | 冯海英 | 聂恒光
30 | 19:00 | 鲁RN9839 | 米强栋 | 米强栋 | 18953005713 | 英良运输 | 013080 | 石子 | 1--2 | 49.35 | 16.11 | 33.24 | [5 empty] | 0.1T | 33.1 | 97 | 3210.7 | 冯海英 | 聂恒光
31 | 19:02 | 鲁RM2498 | 魏庆如 | 崔伟标 | 13061551313 | 英良运输 | 013081 | 石子 | 1--2 | 49.88 | 16.03 | 33.85 | [5 empty] | 0.1T | 33.7 | 97 | 3268.9 | 冯海英 | 聂恒光
32 | 19:52 | 鲁H63E30 | 白传青 | 白传青 | 18854791828 | 郑言克 | 013082 | 石子 | 1--2 | 49.25 | 15.96 | 33.29 | [5 empty] | 0.1T | 33.1 | 97 | 3210.7 | 冯海英 | 聂恒光
33 | 19:55 | 鲁H05K18 | 谢鹏 | 谢鹏 | 18264788201 | 郑言克 | 013083 | 石子 | 1--2 | 49.45 | 15.71 | 33.74 | [5 empty] | 0.1T | 33.6 | 97 | 3259.2 | 冯海英 | 聂恒光
34 | 20:52 | 鲁RL5456 | 吕东华 | 吕东华 | 15562719795 | 李广坤 | 013084 | 石子 | 1--2 | 48.9 | 15.79 | 33.11 | [5 empty] | 0.1T | 33 | 97 | 3201 | 冯海英 | 聂恒光
35 | 21:47 | 鲁RJ1282 | 王彦钦 | 徐龙福 | 17753053016 | 巨野中联 | 013085 | 水泥 | PO42.5 | 98.14 | 26.01 | 72.13 | [5 empty] | 0.3% | 71.9 | 535 | 38466.5 | 冯海英 | 聂恒光
36 | 21:49 | 鲁RK1976 | 王彦钦 | 宋彦兵 | 15966330156 | 巨野中联 |  | 水泥 | PO42.5 | 96.89 |  | 96.89 | [5 empty] | 0.3% |  | 535 | 0 | 冯海英 | 聂恒光
37 | [11 empty] | 0 | [8 empty] | 0
38 | [11 empty] | 0 | [8 empty] | 0
39 | [11 empty] | 0 | [8 empty] | 0
40 | [11 empty] | 0 | [8 empty] | 0
41 | [11 empty] | 0 | [8 empty] | 0
42 | [11 empty] | 0 | [8 empty] | 0
43 | [11 empty] | 0 | [8 empty] | 0
44 | [11 empty] | 0 | [8 empty] | 0
45 | [11 empty] | 0 | [8 empty] | 0
46 | [11 empty] | 0 | [8 empty] | 0
47 | [11 empty] | 0 | [8 empty] | 0
48 | [11 empty] | 0 | [8 empty] | 0
49 | [11 empty] | 0 | [8 empty] | 0
50 | [11 empty] | 0 | [8 empty] | 0
51 | [11 empty] | 0 | [8 empty] | 0
52 | [11 empty] | 0 | [8 empty] | 0
53 | [11 empty] | 0 | [8 empty] | 0
54 | [11 empty] | 0 | [8 empty] | 0
55 | [11 empty] | 0 | [8 empty] | 0
56 | [11 empty] | 0 | [8 empty] | 0
57 | [11 empty] | 0 | [8 empty] | 0
58 | [11 empty] | 0 | [8 empty] | 0
59 | [11 empty] | 0 | [8 empty] | 0
60 | [11 empty] | 0 | [8 empty] | 0
61 | [11 empty] | 0 | [8 empty] | 0
62 | [11 empty] | 0 | [8 empty] | 0
63 | [11 empty] | 0 | [8 empty] | 0
64 | [11 empty] | 0 | [8 empty] | 0
65 | [11 empty] | 0 | [8 empty] | 0
66 | [11 empty] | 0 | [8 empty] | 0
67 | [11 empty] | 0 | [8 empty] | 0
68 | [11 empty] | 0 | [8 empty] | 0
合计： | [18 empty] | 0 |  | 173024.3