## 邳州公司
收料登记表填报 日期 ：2019 年 6 月 24日 填表人 ：李凤
单位：江苏大力神管桩有限公司
序号 | 到厂时间 | 送料人相关信息 | [5 empty] | 物品相关信息（参数指标等） | [11 empty] | 结算信息 |  |  | 检验员 | 过磅员 | 备注
| 时 分 | 车号 | 车主姓名 （客户） | 司机姓名 | 司机手机号 | 所属车队 | 磅单单号 | 入库单号 | 品名 | 规格 | 毛重t | 皮重t | 净重t | 含水率% | 含泥量% | 细度模数 | 级配区/颗粒级配 | 压碎值% | 扣杂质t | 结算重量 | 单价/元 | 金额/元
1 | 7:08 | 苏C1T817 | 陈建 | 刘明亮 | 18151890009 | 丁庆余 | 退货 | 退货 | 石子 | 1-2# | [6 empty] | 含片石、页岩 | [5 empty] | 刘会良 | 马娜 | 含片石、页岩，退货
2 | 7:11 | 苏CJW885 | 陈建 | 任士威 | 18352212987 | 丁庆余 | 退货 | 退货 | 石子 | 1-2# | [6 empty] | 含片石、页岩 | [5 empty] | 刘会良 | 马娜 | 含片石、页岩，退货
3 | 7:32 | 鲁Q000AJ | 王浩 | 曹天强 | 15312655333 | 李海洋 | 14514 | WIN0051013 | 石子 | 1-2# | 97.92 | 23.2 | 74.72 |  |  |  | 含风化石 | 8 | 2.02 | 72.7 | 103 | 7488.1 | 刘会良 | 马娜
4 | 7:44 | 鲁Q956BY | 王浩 | 耿超 | 18018475777 | 李海洋 | 14515 | WIN0051013 | 石子 | 1-2# | 91.82 | 18.6 | 72.68 |  |  |  | 含风化石 | 8 | 2.08 | 70.6 | 103 | 7271.8 | 刘会良 | 马娜
5 | 7:47 | 鲁Q522BG | 戴春宇 | 郑嘉雷 | 15862121767 | 李海洋 | 14516 | WIN0051013 | 石子 | 1-2# | 96.74 | 22.92 | 73.82 |  |  |  | 含风化石 | 8 | 2.02 | 71.8 | 103 | 7395.4 | 刘会良 | 马娜
6 | 13:40 | 鲁QV8991 | 孙立 | 韩洪吉 | 15195483119 | 李海洋 | 14518 | WIN0051013 | 石子 | 1-2# | 94.06 | 23.8 | 70.26 |  |  |  | 良好 | 7 | 0.56 | 69.7 | 103 | 7179.1 | 李凤 | 马娜
7 | 13:43 | 鲁QV8855 | 韩榆 | 韩榆 | 15162001555 | 李海洋 | 14519 | WIN0051013 | 石子 | 1-2# | 96.56 | 23.86 | 72.7 |  |  |  | 良好 | 7 | 0.5 | 72.2 | 103 | 7436.6 | 李凤 | 马娜
8 | 13:48 | 鲁Q506BE | 戴春宇 | 刘振华 | 15852066668 | 李海洋 | 14520 | WIN0051013 | 石子 | 1-2# | 67.48 | 18.66 | 48.82 |  |  |  | 良好 | 7 | 0.52 | 48.3 | 103 | 4974.9 | 李凤 | 马娜
9 | 13:50 | 鲁Q187BP | 戴春宇 | 冯康 | 13585365885 | 李海洋 | 14521 | WIN0051013 | 石子 | 1-2# | 84.66 | 18.84 | 65.82 |  |  |  | 良好 | 7 | 0.52 | 65.3 | 103 | 6725.9 | 李凤 | 马娜
10 | 14:03 | 苏C1T817 | 陈建 | 刘明亮 | 18151890009 | 丁庆余 | 14522 | WIN0051014 | 石子 | 1-2# | 90.62 | 22.66 | 67.96 |  |  |  | 良好 | 7 | 0.56 | 67.4 | 103 | 6942.2 | 李凤 | 马娜
11 | 14:10 | 苏CGQ817 | 陈建 | 黄海波 | 18114797999 | 丁庆余 | 14523 | WIN0051014 | 石子 | 1-2# | 101.6 | 22.2 | 79.4 |  |  |  | 良好 | 7 | 0.5 | 78.9 | 103 | 8126.7 | 李凤 | 马娜
12 | 18:19 | 鲁QV8991 | 孙立 | 韩洪吉 | 15195483119 | 李海洋 | 14525 | WIN0051013 | 石子 | 1-2# | 98.96 | 23.58 | 75.38 |  |  |  | 良好 | 7 | 0.58 | 74.8 | 103 | 7704.4 | 冯忠华 | 李彤彤
13 | 18:21 | 鲁QV8855 | 韩榆 | 韩榆 | 15162001555 | 李海洋 | 14526 | WIN0051013 | 石子 | 1-2# | 97.74 | 23.7 | 74.04 |  |  |  | 良好 | 7 | 1.04 | 73 | 103 | 7519 | 冯忠华 | 李彤彤
14 | 19:08 | 苏CJW038 | 马传霞 | 李全民 | 13805221610 | 李海洋 | 14527 | WIN0051011 | 机制砂 | 中粗砂 | 67.62 | 20.3 | 47.32 | 7 | 2.4 | 2.9 | Ⅱ区 |  | 1.02 | 46.3 | 125 | 5787.5 | 冯忠华 | 李彤彤
15 | 19:24 | 鲁QV8018 | 戴春宇 | 李勇 | 18052254999 | 李海洋 | 14528 | WIN0051011 | 石子 | 1-2# | 94.16 | 23.56 | 70.6 |  |  |  | 良好 | 7 | 1 | 69.6 | 103 | 7168.8 | 冯忠华 | 李彤彤
16 | 19:43 | 鲁Q522BG | 戴春宇 | 郑嘉雷 | 15862121767 | 段俊成 | 14529 | WIN0051015 | 石子 | 1-5# | 85.8 | 22.7 | 63.1 |  |  |  | 良好 | 7 | 0.5 | 62.6 | 103 | 6447.8 | 冯忠华 | 李彤彤
17 | 21:10 | 鲁Q197BF | 韩红 | 韩飞 | 18305228333 | 李海洋 | 14531 | WIN0051013 | 石子 | 1-2# | 59.64 | 18.12 | 41.52 |  |  |  | 良好 | 7 | 0.52 | 41 | 103 | 4223 | 冯忠华 | 李彤彤
18 | 21:16 | 鲁Q673AX | 戴春宇 | 闫志强 | 15885219275 | 李海洋 | 14532 | WIN0051013 | 石子 | 1-2# | 65.68 | 18.36 | 47.32 |  |  |  | 良好 | 7 | 0.52 | 46.8 | 103 | 4820.4 | 冯忠华 | 李彤彤
19 | 23:23 | 鲁QV8991 | 孙立 | 韩洪吉 | 15195483119 | 李海洋 | 14534 | WIN0051013 | 石子 | 1-2# | 99.3 | 23.26 | 76.04 |  |  |  | 良好 | 7 | 1.04 | 75 | 103 | 7725 | 冯忠华 | 李彤彤
20 | 23:25 | 鲁QV8855 | 韩榆 | 韩榆 | 15162001555 | 李海洋 | 14535 | WIN0051013 | 石子 | 1-2# | 98.98 | 23.36 | 75.62 |  |  |  | 良好 | 7 | 0.52 | 75.1 | 103 | 7735.3 | 冯忠华 | 李彤彤
21 | 23:55 | 鲁Q956BY | 王浩 | 耿超 | 18018475777 | 李海洋 | 退货.未卸 | 退货.未卸 | 石子 | 1-2# | [6 empty] | 风化石较多 |  |  |  | 103 | 0 | 冯忠华 | 李彤彤 | 风化石较多，退货
22 | 23:58 | 鲁Q000AJ | 王浩 | 曹天强 | 15312655333 | 李海洋 | 退货.未卸 | 退货.未卸 | 石子 | 1-2# | [6 empty] | 风化石较多 |  |  |  | 103 | 0 | 冯忠华 | 李彤彤 | 风化石较多，退货
23 | 0:01 | 苏CGD838 | 王浩 | 张玉 | 13626150626 | 李海洋 | 退货.未卸 | 退货.未卸 | 石子 | 1-2# | [6 empty] | 风化石较多 |  |  |  | 103 | 0 | 冯忠华 | 李彤彤 | 风化石较多，退货
24 | 3:14 | 苏CGQ817 | 陈建 | 黄海波 | 18114797999 | 丁庆余 | 14541 | WIN0051014 | 石子 | 1-2# | 91.38 | 22.08 | 69.3 |  |  |  | 良好 | 7 | 2 | 67.3 | 103 | 6931.9 | 冯忠华 | 李彤彤
25 | 3:54 | 鲁QV8991 | 孙立 | 韩洪吉 | 15195483119 | 李海洋 | 14542 | WIN0051013 | 石子 | 1-2# | 97.5 | 23.14 | 74.36 |  |  |  | 良好 | 7 | 1.56 | 72.8 | 103 | 7498.4 | 冯忠华 | 李彤彤
26 | 3:58 | 鲁QV8855 | 孙立 | 韩榆 | 15162001555 | 李海洋 | 14543 | WIN0051013 | 石子 | 1-2# | 103.62 | 23.3 | 80.32 |  |  |  | 良好 | 7 | 1.52 | 78.8 | 103 | 8116.4 | 冯忠华 | 李彤彤
27 | 4:01 | 苏CJV338 | 汤可希 | 宫东明 | 15563375779 | 李海洋 | 14544 | WIN0051011 | 机制砂 | 中粗砂 | 99.2 | 21.26 | 77.94 | 8 | 2.1 | 2.9 | Ⅱ区 |  | 0.94 | 77 | 125 | 9625 | 冯忠华 | 李彤彤
28 | 4:04 | 苏CGS000 | 周桂霖 | 黄亿武 | 15062093139 | 庄团结 | 14545 | WIN0051010 | 机制砂 | 中粗砂 | 97.04 | 21.82 | 75.22 | 8 | 2.1 | 2.9 | Ⅱ区 |  | 1.22 | 74 | 125 | 9250 | 冯忠华 | 李彤彤
29 | 5:25 | 苏CGR299 | 陈鹏 | 陈鹏 | 18651776110 | 刘保安 | 退货.未卸 | 退货.未卸 | 机制砂 | 中粗砂 |  |  |  |  | 3.2 | [6 empty] | 0 | 冯忠华 | 李彤彤 | 含泥量超标，退货
30 | 5:26 | 苏CHU637 | 薛牛 | 冀北全 | 19825911080 | 刘保安 | 退货.未卸 | 退货.未卸 | 机制砂 | 中粗砂 |  |  |  |  | 3.2 | [6 empty] | 0 | 冯忠华 | 李彤彤 | 含泥量超标，退货
31 | 5:30 | 鲁Q235AK | 吴迪 | 吴迪 | 15952103855 | 刘保安 | 退货.未卸 | 退货.未卸 | 机制砂 | 中粗砂 |  |  |  |  | 3.2 | [6 empty] | 0 | 冯忠华 | 李彤彤 | 含泥量超标，退货
合计 | [12 empty] | 1574.26 | [5 empty] | 23.26 | 1551 |  | 164093.6

## 巨野分公司
收料登记表填报 日期 2019年 6 月 24 日 填表人 ：杨振华
单位：江苏大力神管桩有限公司巨野分公司
序号 | 到厂时间 | 送料人相关信息 |  |  |  |  | 物品相关信息（参数指标等） | [11 empty] | 结算信息 |  |  | 检验员 | 过磅员 | 备注
| 时 分 | 车号 | 车主姓名 | 司机姓名 | 司机手机号 | 所属车队 | 入库单号 | 品名 | 规格 | 毛重 | 皮重 | 净重 | 含水率% | 含泥量% | 细度模数 | 级配区 | 压碎值 | 扣杂质t | 结算重量 | 单价 | 金额
1 | 6:34 | 鲁RN9829 | 米强栋 | 米强栋 | 18953005713 | 英良运输 | 014592 | 石子 | 1--2 | 49.97 | 16.22 | 33.75 | [5 empty] | 0.1T | 33.6 | 103 | 3460.8 | 冯海英 | 聂恒光
2 | 6:36 | 鲁RM0327 | 张中强 | 张中强 | 15163082725 | 英良运输 | 014593 | 石子 | 1--2 | 49.88 | 16.05 | 33.83 | [5 empty] | 0.1T | 33.7 | 103 | 3471.1 | 冯海英 | 聂恒光
3 | 6:38 | 鲁RM2498 | 魏庆如 | 崔保东 | 13061551313 | 英良运输 | 014594 | 石子 | 1--2 | 49.94 | 16.09 | 33.85 | [5 empty] | 0.1T | 33.7 | 103 | 3471.1 | 冯海英 | 聂恒光
4 | 6:52 | 鲁RL9770 | 赵磊 | 张振 | 18905303343 | 郑言克 | 014595 | 石子 | 1--2 | 49.81 | 16.13 | 33.68 | [5 empty] | 0.1T | 33.5 | 103 | 3450.5 | 冯海英 | 聂恒光
5 | 6:54 | 鲁RN0686 | 张军 | 付长友 | 17753088776 | 郑言克 | 014596 | 石子 | 1--2 | 50.53 | 15.63 | 34.9 | [5 empty] | 0.1T | 34.8 | 103 | 3584.4 | 冯海英 | 聂恒光
6 | 7:26 | 鲁HW0617 | 张兆群 | 张兆群 | 15153785444 | 李广坤 | 014597 | 石子 | 1--2 | 30.32 | 8.46 | 21.86 | [5 empty] | 0.2T | 21.6 | 103 | 2224.8 | 冯海英 | 聂恒光
7 | 7:28 | 鲁RN5188 | 李斌 | 安孔青 | 15163023899 | 李广坤 | 014598 | 石子 | 1--2 | 30.84 | 8.49 | 22.35 | [5 empty] | 0.2T | 22.1 | 103 | 2276.3 | 冯海英 | 聂恒光
8 | 7:36 | 鲁H56A96A | 刘文权 | 李海旭 | 15554446520 | 刘文权 | 014599 | 钢棒 | &10.7 | 50.19 | 36.19 | 14 | [6 empty] | 14 |  | 0 | 冯海英 | 聂恒光
9 | 7:51 | 鲁JB2331 | 王磊 | 王恩军 | 18653677018 | 郑言克 | 014600 | 石子 | 1--2 | 49.42 | 14.84 | 34.58 | [5 empty] | 0.1T | 34.4 | 103 | 3543.2 | 冯海英 | 聂恒光
10 | 8:30 | 鲁H22H87 | 魏保强 | 魏保强 | 13385379688 | 李广坤 | 014601 | 石子 | 1--2 | 50.06 | 15.37 | 34.69 | [5 empty] | 0.1T | 34.5 | 103 | 3553.5 | 冯海英 | 聂恒光
11 | 10:02 | 鲁RM8082 | 安春峰 | 安春峰 | 18761504770 | 李广坤 | 014602 | 石子 | 1--2 | 52.16 | 15.99 | 36.17 | [5 empty] | 0.1T | 36 | 103 | 3708 | 冯海英 | 聂恒光
12 | 10:04 | 鲁RL7377 | 李斌 | 李广远 | 18264007774 | 李广坤 | 014603 | 石子 | 1--2 | 28.23 | 8.48 | 19.75 | [5 empty] | 0.1T | 19.6 | 103 | 2018.8 | 冯海英 | 聂恒光
13 | 10:06 | 鲁H05K18 | 谢鹏 | 谢鹏 | 18264788201 | 郑言克 | 014604 | 石子 | 1--2 | 50.04 | 15.68 | 34.36 | [5 empty] | 0.1T | 34.2 | 103 | 3522.6 | 冯海英 | 聂恒光
14 | 10:08 | 鲁H63E30 | 白传青 | 白传青 | 18854791828 | 郑言克 | 014605 | 石子 | 1--2 | 51.62 | 16.11 | 35.51 | [5 empty] | 0.1T | 35.9 | 103 | 3697.7 | 冯海英 | 聂恒光
15 | 10:10 | 鲁H87H87 | 张庆刚 | 张庆刚 | 17564290789 | 郑言克 | 014606 | 石子 | 1--2 | 52.56 | 15.56 | 37 | [5 empty] | 0.1T | 36.9 | 103 | 3800.7 | 冯海英 | 聂恒光
16 | 10:12 | 鲁H96E65 | 郭凯 | 郭凯 | 15064777797 | 英良运输 | 014607 | 石子 | 1--2 | 51.01 | 16.68 | 34.33 | [5 empty] | 0.1T | 34.2 | 103 | 3522.6 | 冯海英 | 聂恒光
17 | 10:16 | 鲁H56A96A | 刘文权 | 李海旭 | 15554446520 | 刘文权 | 014608 | 钢棒 | &9.0 | 36.19 | 16.44 | 19.75 | [6 empty] | 19.75 |  | 0 | 冯海英 | 聂恒光
18 | 12:11 | 鲁H56A96A | 刘文权 | 李海旭 | 15554446520 | 刘文权 | 014609 | 离心机轴 |  | 16.44 | 14.97 | 1.47 | [6 empty] | 1.47 |  | 0 | 冯海英 | 聂恒光
19 | 14:15 | 鲁H22H87 | 魏保强 | 魏保强 | 13385379688 | 李广坤 | 014610 | 石子 | 1--2 | 49.66 | 15.31 | 34.35 |  |  |  | . |  | 0.1T | 34.2 | 103 | 3522.6 | 冯海英 | 聂恒光
20 | 14:19 | 鲁HW0617 | 张兆群 | 张兆群 | 15153785444 | 李广坤 | 014611 | 石子 | 1--2 | 60.45 | 8.42 | 52.03 | [5 empty] | 0.4T | 21.6 | 103 | 2224.8 | 冯海英 | 聂恒光
21 | 14:51 | 鲁JB2331 | 王磊 | 王恩军 | 18653677018 | 郑言克 | 014612 | 石子 | 1--2 | 49.22 | 14.76 | 34.46 | [5 empty] | 0.1T | 34.3 | 103 | 3532.9 | 冯海英 | 聂恒光
22 | 14:53 | 鲁RN5188 | 李斌 | 安孔青 | 15163023899 | 李广坤 | 014613 | 石子 | 1--2 | 28.81 | 8.57 | 20.24 | [5 empty] | 0.1T | 20.1 | 103 | 2070.3 | 冯海英 | 聂恒光
23 | 14:57 | 鲁RM6829 | 付镇利 | 付镇利 | 13176057614 | 郑言克 | 014614 | 石子 | 1--2 | 49.96 | 15.94 | 34.02 | [5 empty] | 0.1T | 33.9 | 103 | 3491.7 | 冯海英 | 聂恒光
24 | 15:02 | 鲁RL9770 | 赵磊 | 张振 | 18905303343 | 郑言克 | 014615 | 石子 | 1--2 | 50.15 | 16.06 | 34.09 | [5 empty] | 0.1T | 33.9 | 103 | 3491.7 | 冯海英 | 聂恒光
25 | 15:05 | 鲁RN0686 | 张军 | 付长友 | 17753088776 | 郑言克 | 014616 | 石子 | 1--2 | 49.26 | 15.6 | 33.66 | [5 empty] | 0.1T | 33.5 | 103 | 3450.5 | 冯海英 | 聂恒光
26 | 15:07 | 鲁RL5667 | 付长兵 | 付兴伦 | 18369021213 | 郑言克 | 014617 | 石子 | 1--2 | 49.47 | 15.51 | 33.96 | [5 empty] | 0.1T | 33.8 | 103 | 3481.4 | 冯海英 | 聂恒光
27 | 15:33 | 鲁RN9829 | 魏祥远 | 魏祥远 | 15854038599 | 英良运输 | 014618 | 石子 | 1--2 | 48.93 | 16.17 | 32.76 | [5 empty] | 0.1T | 32.6 | 103 | 3357.8 | 冯海英 | 聂恒光
28 | 15:35 | 鲁RL7377 | 李斌 | 李广远 | 18264007774 | 李广坤 | 014619 | 石子 | 1--2 | 27.13 | 8.54 | 18.59 | [5 empty] | 0.1T | 18.4 | 103 | 1895.2 | 冯海英 | 聂恒光
29 | 15:56 | 鲁HQN895 | 李建文 | 李建文 | 18765042818 | 孙雷 | 014620 | 端板 |  | 32.44 | 15.77 | 16.67 | [6 empty] | 16.67 |  | 0 | 冯海英 | 聂恒光
30 | 16:51 | 鲁RH8090 | 赵海洋 | 赵海洋 | 18053055550 | 郑言克 | 014621 | 石子 | 1--2 | 49.7 | 15.65 | 34.05 | [5 empty] | 0.1T | 33.9 | 103 | 3491.7 | 冯海英 | 聂恒光
31 | 17:00 | 鲁RM2498 | 魏庆如 | 崔伟标 | 13061551313 | 英良运输 | 014622 | 石子 | 1--2 | 49.45 | 16.06 | 33.39 | [5 empty] | 0.1T | 33.2 | 103 | 3419.6 | 冯海英 | 聂恒光
32 | 17:04 | 鲁H63E30 | 白传青 | 白传青 | 18854791828 | 郑言克 | 014623 | 石子 | 1--2 | 50.12 | 16.02 | 34.1 | [5 empty] | 0.1T | 34 | 103 | 3502 | 冯海英 | 聂恒光
33 | 17:06 | 鲁RM8082 | 安春峰 | 安春峰 | 18761504770 | 李广坤 | 014624 | 石子 | 1--2 | 50.95 | 16.1 | 34.85 | [5 empty] | 0.2T | 34.6 | 103 | 3563.8 | 冯海英 | 聂恒光
34 | 17:31 | 鲁RM0327 | 张中强 | 张中强 | 15163082725 | 英良运输 | 014625 | 石子 | 1--2 | 50.35 | 16 | 34.35 | [5 empty] | 0.1T | 34.2 | 103 | 3522.6 | 冯海英 | 聂恒光
35 | 18:47 | 鲁RA6191 | 宗伟 | 宗伟 | 17705401586 | 郑言克 | 014626 | 石子 | 1--2 | 46.49 | 14.45 | 32.04 | [5 empty] | 0.1T | 31.9 | 103 | 3285.7 | 冯海英 | 聂恒光
36 | 18:49 | 鲁RM7658 | 谢红伟 | 谢红伟 | 15106407336 | 英良运输 | 014627 | 石子 | 1--2 | 49.31 | 16.68 | 32.63 | [5 empty] | 0.1T | 32.5 | 103 | 3347.5 | 冯海英 | 聂恒光
37 | 18:52 | 鲁RM7809 | 张福兵 | 张福兵 | 15054016160 | 英良运输 | 014628 | 石子 | 1--2 | 49.64 | 16.2 | 33.44 | [5 empty] | 0.1T | 33.3 | 103 | 3429.9 | 冯海英 | 聂恒光
38 | 18:54 | 鲁RM6981 | 黄国栋 | 黄国栋 | 13583034566 | 英良运输 | 014629 | 石子 | 1--2 | 49.52 | 16.47 | 33.05 | [5 empty] | 0.1T | 32.9 | 103 | 3388.7 | 冯海英 | 聂恒光
39 | 18:56 | 鲁RL9469 | 付宁 | 付宁 | 15666910999 | 英良运输 | 014630 | 机制沙 | 中粗 | 50.77 | 15.65 | 35.12 | [5 empty] | 0.1T | 35 | 139 | 4865 | 冯海英 | 聂恒光
40 | 18:58 | 鲁RN9995 | 李兆春 | 李兆春 | 13305403315 | 李广坤 | 014631 | 石子 | 1--2 | 49.99 | 15.12 | 34.87 | [5 empty] | 0.1T | 34.7 | 103 | 3574.1 | 冯海英 | 聂恒光
41 | 19:31 | 鲁H87H87 | 张庆刚 | 张庆刚 | 17564290789 | 郑言克 | 014632 | 石子 | 1--2 | 51.61 | 15.9 | 35.71 | [5 empty] | 0.1T | 35.6 | 103 | 3666.8 | 冯海英 | 聂恒光
42 | 19:58 | 鲁RJ1282 | 王彦钦 | 徐龙福 | 17753053016 | 巨野中联 | 014633 | 水泥 | PO42.5 | 99.62 | 25.99 | 73.63 | [5 empty] | 0.3% | 73.4 | 525 | 38535 | 冯海英 | 聂恒光
43 | 20:00 | 鲁RK1976 | 王彦钦 | 宋彦兵 | 15966330156 | 巨野中联 | 014634 | 水泥 | PO42.5 | 82.71 | 23.52 | 59.19 | [5 empty] | 0.3% | 59 | 525 | 30975 | 冯海英 | 聂恒光
44 | 20:11 | 鲁RN9829 | 魏祥远 | 魏祥远 | 15854038599 | 英良运输 | 014635 | 石子 | 1--2 | 50.01 | 16.12 | 33.89 | [5 empty] | 0.1T | 33.7 | 103 | 3471.1 | 冯海英 | 聂恒光
45 | 20:51 | 鲁RM2498 | 魏庆如 | 崔伟标 | 13061551313 | 英良运输 | 014636 | 石子 | 1--2 | 49.5 | 15.99 | 33.51 | [5 empty] | 0.1T | 33.4 | 103 | 3440.2 | 冯海英 | 聂恒光
46 | 21:26 | 鲁RM6829 | 付镇利 | 付镇利 | 13176057614 | 郑言克 | 014637 | 石子 | 1--2 | 49.79 | 15.87 | 33.92 | [5 empty] | 0.1T | 33.8 | 103 | 3481.4 | 冯海英 | 聂恒光
47 | [11 empty] | 0 | [8 empty] | 0
48 | [11 empty] | 0 | [8 empty] | 0
49 | [11 empty] | 0 | [8 empty] | 0
50 | [11 empty] | 0 | [8 empty] | 0
51 | [11 empty] | 0 | [8 empty] | 0
52 | [11 empty] | 0 | [8 empty] | 0
53 | [11 empty] | 0 | [8 empty] | 0
54 | [11 empty] | 0 | [8 empty] | 0
55 | [11 empty] | 0 | [8 empty] | 0
56 | [11 empty] | 0 | [8 empty] | 0
57 | [11 empty] | 0 | [8 empty] | 0
58 | [11 empty] | 0 | [8 empty] | 0
59 | [11 empty] | 0 | [8 empty] | 0
60 | [11 empty] | 0 | [8 empty] | 0
61 | [11 empty] | 0 | [8 empty] | 0
62 | [11 empty] | 0 | [8 empty] | 0
63 | [11 empty] | 0 | [8 empty] | 0
64 | [11 empty] | 0 | [8 empty] | 0
65 | [11 empty] | 0 | [8 empty] | 0
66 | [11 empty] | 0 | [8 empty] | 0
67 | [11 empty] | 0 | [8 empty] | 0
68 | [11 empty] | 0 | [8 empty] | 0
合计： | [18 empty] | 0 |  | 202785.1